## 不锈钢无缝钢管牌号汇总
序号 | 中国 | 中国规范号 | 钢级(grade) | UNS号 | 行业通称或简称 | 通途 | 成型工艺 | 备注
GB/T 14975-2012 结构用不锈钢无缝钢管（共33个牌号）
1 | 中国 | GB/T 14975-2012 | 06Cr19Ni10 | S30408 | 304 | 一般结构用，化工、食品、医药设备 | 冷拔、冷轧、热轧 | 旧牌号0Cr18Ni9
2 | 中国 | GB/T 14975-2012 | 06Cr19Ni10N | S30458 | 304N | 结构用，需要较高强度的零件 | 冷拔、冷轧 | 旧牌号0Cr19Ni9N
3 | 中国 | GB/T 14975-2012 | 06Cr19Ni9NbN | S30478 | 304NbN | 焊接后不进行热处理的结构件 | 冷拔、冷轧 | 旧牌号0Cr19Ni10NbN
4 | 中国 | GB/T 14975-2012 | 06Cr19Ni13Mo3 | S31708 | 317 | 耐硫酸、磷酸等腐蚀性介质结构 | 冷拔、冷轧、热轧 | 旧牌号0Cr19Ni13Mo3
5 | 中国 | GB/T 14975-2012 | 06Cr23Ni13 | S30908 | 309 | 高温结构件、炉用零部件 | 冷拔、冷轧、热轧 | 旧牌号0Cr23Ni13
6 | 中国 | GB/T 14975-2012 | 06Cr25Ni20 | S31008 | 310S | 高温结构件、炉用零部件 | 冷拔、冷轧、热轧 | 旧牌号0Cr25Ni20
7 | 中国 | GB/T 14975-2012 | 022Cr19Ni10 | S30403 | 304L | 焊接结构件，需防止晶间腐蚀 | 冷拔、冷轧、热轧 | 旧牌号00Cr19Ni10
8 | 中国 | GB/T 14975-2012 | 022Cr19Ni10N | S30453 | 304LN | 焊接结构件，低温环境用 | 冷拔、冷轧 | 旧牌号00Cr18Ni10N
9 | 中国 | GB/T 14975-2012 | 022Cr19Ni13Mo3 | S31703 | 317L | 耐腐蚀性结构件，化工设备 | 冷拔、冷轧、热轧 | 旧牌号00Cr19Ni13Mo3
10 | 中国 | GB/T 14975-2012 | 06Cr17Ni12Mo2 | S31608 | 316 | 耐硫酸、磷酸、有机酸腐蚀结构 | 冷拔、冷轧、热轧 | 旧牌号0Cr17Ni12Mo2
11 | 中国 | GB/T 14975-2012 | 06Cr17Ni12Mo2N | S31658 | 316N | 需要较高强度的耐蚀结构件 | 冷拔、冷轧 | 旧牌号0Cr17Ni12Mo2N
12 | 中国 | GB/T 14975-2012 | 06Cr17Ni12Mo2Ti | S31668 | 316Ti | 焊接后不进行热处理的耐蚀结构 | 冷拔、冷轧、热轧 | 旧牌号0Cr18Ni12Mo3Ti
13 | 中国 | GB/T 14975-2012 | 07Cr17Ni12Mo2 | S31609 | 316 | 耐蚀结构件，含钼奥氏体钢 | 冷拔、冷轧、热轧 | 旧牌号1Cr17Ni12Mo2
14 | 中国 | GB/T 14975-2012 | 022Cr17Ni12Mo2 | S31603 | 316L | 焊接耐蚀结构件，化工设备 | 冷拔、冷轧、热轧 | 旧牌号00Cr17Ni14Mo2
15 | 中国 | GB/T 14975-2012 | 022Cr17Ni12Mo2N | S31653 | 316LN | 焊接耐蚀结构件，低温用 | 冷拔、冷轧 | 旧牌号00Cr17Ni13Mo2N
16 | 中国 | GB/T 14975-2012 | 06Cr18Ni11Nb | S34778 | 347 | 焊接结构件，耐晶间腐蚀 | 冷拔、冷轧、热轧 | 旧牌号0Cr18Ni11Nb
17 | 中国 | GB/T 14975-2012 | 06Cr18Ni11Ti | S32168 | 321 | 焊接后不进行热处理的耐蚀结构 | 冷拔、冷轧、热轧 | 旧牌号0Cr18Ni10Ti
18 | 中国 | GB/T 14975-2012 | 06Cr18Ni12Mo2Cu2 | S31688 | 316J1 | 耐硫酸、磷酸等腐蚀结构件 | 冷拔、冷轧、热轧 | 旧牌号0Cr18Ni12Mo2Cu2
19 | 中国 | GB/T 14975-2012 | 07Cr18Ni11Nb | S34779 | 347 | 焊接结构件，耐晶间腐蚀 | 冷拔、冷轧 | 旧牌号1Cr19Ni11Nb
20 | 中国 | GB/T 14975-2012 | 07Cr19Ni11Ti | S32169 | 321 | 焊接后不进行热处理的耐蚀结构 | 冷拔、冷轧 | 旧牌号1Cr18Ni11Ti
21 | 中国 | GB/T 14975-2012 | 12Cr18Ni9 | S30210 | 302 | 一般结构件，弹簧等 | 冷拔、冷轧 | 旧牌号1Cr18Ni9
22 | 中国 | GB/T 14975-2012 | 16Cr25Ni20Si2 | S38340 | 310 | 高温结构件，炉用零部件 | 冷拔、热轧 | 旧牌号1Cr25Ni20Si2
23 | 中国 | GB/T 14975-2012 | 015Cr20Ni18Mo6CuN | S31252 | 254SMO | 耐点蚀、缝隙腐蚀结构件 | 冷拔、冷轧 | 超级奥氏体不锈钢
24 | 中国 | GB/T 14975-2012 | 015Cr21Ni26Mo5Cu2 | S39042 | 255SMO | 耐强腐蚀介质结构件 | 冷拔、冷轧 | 超级奥氏体不锈钢
25 | 中国 | GB/T 14975-2012 | 019Cr19Mo2NbTi | S11972 | 904L | 耐硫酸、磷酸等腐蚀结构件 | 冷拔、冷轧、热轧 | 超低碳奥氏体不锈钢
26 | 中国 | GB/T 14975-2012 | 022Cr18Ni14Mo2Cu2 | S31683 | 316J1L | 耐硫酸、磷酸等腐蚀结构件 | 冷拔、冷轧、热轧 | 旧牌号00Cr18Ni14Mo2Cu2
27 | 中国 | GB/T 14975-2012 | 06Cr13 | S41008 | 410S | 一般结构件，大气、水蒸气腐蚀环境 | 冷拔、冷轧、热轧 | 旧牌号0Cr13
28 | 中国 | GB/T 14975-2012 | 06Cr13Al | S11348 | 410Al | 高温结构件，耐蚀要求不高 | 冷拔、冷轧 | 旧牌号0Cr13Al
29 | 中国 | GB/T 14975-2012 | 10Cr15 | S11510 | 405 | 焊接结构件，耐大气腐蚀 | 冷拔、冷轧、热轧 | 旧牌号1Cr15
30 | 中国 | GB/T 14975-2012 | 10Cr17 | S11710 | 430 | 一般结构件，装饰件 | 冷拔、冷轧、热轧 | 旧牌号1Cr17
31 | 中国 | GB/T 14975-2012 | 022Cr18Ti | S11863 | 430Ti | 焊接结构件，耐大气腐蚀 | 冷拔、冷轧、热轧 | 旧牌号00Cr17
32 | 中国 | GB/T 14975-2012 | 12Cr13 | S41010 | 410 | 结构件，需要一定强度和耐蚀性 | 冷拔、冷轧、锻造、淬火回火 | 旧牌号1Cr13
33 | 中国 | GB/T 14975-2012 | 20Cr13 | S42020 | 420 | 高强度结构件，刀具、阀门 | 冷拔、冷轧、锻造、淬火回火 | 旧牌号2Cr13
GB/T 14976-2012 流体输送用不锈钢无缝钢管（共33个牌号）
34 | 中国 | GB/T 14976-2012 | 06Cr19Ni10 | S30408 | 304 | 流体输送用，化工、石油、食品管道 | 冷拔、冷轧、热轧 | 旧牌号0Cr18Ni9
35 | 中国 | GB/T 14976-2012 | 06Cr19Ni10N | S30458 | 304N | 流体输送用，需较高强度管道 | 冷拔、冷轧 | 旧牌号0Cr19Ni9N
36 | 中国 | GB/T 14976-2012 | 06Cr19Ni9NbN | S30478 | 304NbN | 流体输送用焊接管道 | 冷拔、冷轧 | 旧牌号0Cr19Ni10NbN
37 | 中国 | GB/T 14976-2012 | 06Cr19Ni13Mo3 | S31708 | 317 | 耐硫酸、磷酸等腐蚀介质管道 | 冷拔、冷轧、热轧 | 旧牌号0Cr19Ni13Mo3
38 | 中国 | GB/T 14976-2012 | 06Cr23Ni13 | S30908 | 309 | 高温流体输送管道 | 冷拔、冷轧、热轧 | 旧牌号0Cr23Ni13
39 | 中国 | GB/T 14976-2012 | 06Cr25Ni20 | S31008 | 310S | 高温流体输送管道 | 冷拔、冷轧、热轧 | 旧牌号0Cr25Ni20
40 | 中国 | GB/T 14976-2012 | 022Cr19Ni10 | S30403 | 304L | 流体输送用，需防止晶间腐蚀 | 冷拔、冷轧、热轧 | 旧牌号00Cr19Ni10
41 | 中国 | GB/T 14976-2012 | 022Cr19Ni10N | S30453 | 304LN | 流体输送用，低温环境管道 | 冷拔、冷轧 | 旧牌号00Cr18Ni10N
42 | 中国 | GB/T 14976-2012 | 022Cr19Ni13Mo3 | S31703 | 317L | 耐腐蚀介质流体输送管道 | 冷拔、冷轧、热轧 | 旧牌号00Cr19Ni13Mo3
43 | 中国 | GB/T 14976-2012 | 06Cr17Ni12Mo2 | S31608 | 316 | 耐硫酸、磷酸等腐蚀介质管道 | 冷拔、冷轧、热轧 | 旧牌号0Cr17Ni12Mo2
44 | 中国 | GB/T 14976-2012 | 06Cr17Ni12Mo2N | S31658 | 316N | 流体输送用，需较高强度管道 | 冷拔、冷轧 | 旧牌号0Cr17Ni12Mo2N
45 | 中国 | GB/T 14976-2012 | 06Cr17Ni12Mo2Ti | S31668 | 316Ti | 焊接后不进行热处理的耐蚀管道 | 冷拔、冷轧、热轧 | 旧牌号0Cr18Ni12Mo3Ti
46 | 中国 | GB/T 14976-2012 | 07Cr17Ni12Mo2 | S31609 | 316 | 耐蚀流体输送管道 | 冷拔、冷轧、热轧 | 旧牌号1Cr17Ni12Mo2
47 | 中国 | GB/T 14976-2012 | 022Cr17Ni12Mo2 | S31603 | 316L | 流体输送用，焊接耐蚀管道 | 冷拔、冷轧、热轧 | 旧牌号00Cr17Ni14Mo2
48 | 中国 | GB/T 14976-2012 | 022Cr17Ni12Mo2N | S31653 | 316LN | 流体输送用，低温环境管道 | 冷拔、冷轧 | 旧牌号00Cr17Ni13Mo2N
49 | 中国 | GB/T 14976-2012 | 06Cr18Ni11Nb | S34778 | 347 | 流体输送用，耐晶间腐蚀管道 | 冷拔、冷轧、热轧 | 旧牌号0Cr18Ni11Nb
50 | 中国 | GB/T 14976-2012 | 06Cr18Ni11Ti | S32168 | 321 | 焊接后不进行热处理的耐蚀管道 | 冷拔、冷轧、热轧 | 旧牌号0Cr18Ni10Ti
51 | 中国 | GB/T 14976-2012 | 06Cr18Ni12Mo2Cu2 | S31688 | 316J1 | 耐硫酸、磷酸等腐蚀介质管道 | 冷拔、冷轧、热轧 | 旧牌号0Cr18Ni12Mo2Cu2
52 | 中国 | GB/T 14976-2012 | 07Cr18Ni11Nb | S34779 | 347 | 流体输送用，耐晶间腐蚀管道 | 冷拔、冷轧 | 旧牌号1Cr19Ni11Nb
53 | 中国 | GB/T 14976-2012 | 07Cr19Ni11Ti | S32169 | 321 | 焊接后不进行热处理的耐蚀管道 | 冷拔、冷轧 | 旧牌号1Cr18Ni11Ti
54 | 中国 | GB/T 14976-2012 | 12Cr18Ni9 | S30210 | 302 | 流体输送用一般管道 | 冷拔、冷轧 | 旧牌号1Cr18Ni9
55 | 中国 | GB/T 14976-2012 | 16Cr25Ni20Si2 | S38340 | 310 | 高温流体输送管道 | 冷拔、热轧 | 旧牌号1Cr25Ni20Si2
56 | 中国 | GB/T 14976-2012 | 015Cr20Ni18Mo6CuN | S31252 | 254SMO | 耐点蚀、缝隙腐蚀介质管道 | 冷拔、冷轧 | 超级奥氏体不锈钢
57 | 中国 | GB/T 14976-2012 | 015Cr21Ni26Mo5Cu2 | S39042 | 255SMO | 耐强腐蚀介质流体输送管道 | 冷拔、冷轧 | 超级奥氏体不锈钢
58 | 中国 | GB/T 14976-2012 | 019Cr19Mo2NbTi | S11972 | 904L | 耐硫酸、磷酸等腐蚀介质管道 | 冷拔、冷轧、热轧 | 超低碳奥氏体不锈钢
59 | 中国 | GB/T 14976-2012 | 022Cr18Ni14Mo2Cu2 | S31683 | 316J1L | 耐硫酸、磷酸等腐蚀介质管道 | 冷拔、冷轧、热轧 | 旧牌号00Cr18Ni14Mo2Cu2
60 | 中国 | GB/T 14976-2012 | 06Cr13 | S41008 | 410S | 一般流体输送管道 | 冷拔、冷轧、热轧 | 旧牌号0Cr13
61 | 中国 | GB/T 14976-2012 | 06Cr13Al | S11348 | 410Al | 高温流体输送管道 | 冷拔、冷轧 | 旧牌号0Cr13Al
62 | 中国 | GB/T 14976-2012 | 10Cr15 | S11510 | 405 | 焊接流体输送管道 | 冷拔、冷轧、热轧 | 旧牌号1Cr15
63 | 中国 | GB/T 14976-2012 | 10Cr17 | S11710 | 430 | 一般流体输送管道 | 冷拔、冷轧、热轧 | 旧牌号1Cr17
64 | 中国 | GB/T 14976-2012 | 022Cr18Ti | S11863 | 430Ti | 焊接流体输送管道 | 冷拔、冷轧、热轧 | 旧牌号00Cr17
65 | 中国 | GB/T 14976-2012 | 12Cr13 | S41010 | 410 | 流体输送用结构管道 | 冷拔、冷轧、锻造、淬火回火 | 旧牌号1Cr13
66 | 中国 | GB/T 14976-2012 | 20Cr13 | S42020 | 420 | 高强度流体输送管道、阀门 | 冷拔、冷轧、锻造、淬火回火 | 旧牌号2Cr13
GB 13296-2013 锅炉、热交换器用不锈钢无缝钢管（共24个牌号）
67 | 中国 | GB 13296-2013 | 06Cr19Ni10 | S30408 | 304 | 锅炉受热面管子、热交换器 | 冷拔、冷轧、热轧 | 旧牌号0Cr18Ni9
68 | 中国 | GB 13296-2013 | 06Cr19Ni10N | S30458 | 304N | 锅炉受热面管子，需较高强度 | 冷拔、冷轧 | 旧牌号0Cr19Ni9N
69 | 中国 | GB 13296-2013 | 06Cr19Ni9NbN | S30478 | 304NbN | 锅炉受热面焊接管子 | 冷拔、冷轧 | 旧牌号0Cr19Ni10NbN
70 | 中国 | GB 13296-2013 | 06Cr19Ni13Mo3 | S31708 | 317 | 耐硫酸、磷酸腐蚀的锅炉管 | 冷拔、冷轧、热轧 | 旧牌号0Cr19Ni13Mo3
71 | 中国 | GB 13296-2013 | 06Cr23Ni13 | S30908 | 309 | 锅炉过热器、热交换器管 | 冷拔、冷轧、热轧 | 旧牌号0Cr23Ni13
72 | 中国 | GB 13296-2013 | 06Cr25Ni20 | S31008 | 310S | 高温锅炉管、热交换器管 | 冷拔、冷轧、热轧 | 旧牌号0Cr25Ni20
73 | 中国 | GB 13296-2013 | 022Cr19Ni10 | S30403 | 304L | 锅炉受热面管子，焊接用 | 冷拔、冷轧、热轧 | 旧牌号00Cr19Ni10
74 | 中国 | GB 13296-2013 | 022Cr19Ni10N | S30453 | 304LN | 低温锅炉受热面管子 | 冷拔、冷轧 | 旧牌号00Cr18Ni10N
75 | 中国 | GB 13296-2013 | 022Cr19Ni13Mo3 | S31703 | 317L | 耐腐蚀锅炉管、热交换器管 | 冷拔、冷轧、热轧 | 旧牌号00Cr19Ni13Mo3
76 | 中国 | GB 13296-2013 | 06Cr17Ni12Mo2 | S31608 | 316 | 耐硫酸、磷酸腐蚀的锅炉管 | 冷拔、冷轧、热轧 | 旧牌号0Cr17Ni12Mo2
77 | 中国 | GB 13296-2013 | 06Cr17Ni12Mo2N | S31658 | 316N | 需较高强度的锅炉管 | 冷拔、冷轧 | 旧牌号0Cr17Ni12Mo2N
78 | 中国 | GB 13296-2013 | 06Cr17Ni12Mo2Ti | S31668 | 316Ti | 焊接后不进行热处理的锅炉管 | 冷拔、冷轧、热轧 | 旧牌号0Cr18Ni12Mo3Ti
79 | 中国 | GB 13296-2013 | 07Cr17Ni12Mo2 | S31609 | 316 | 耐蚀锅炉管、热交换器管 | 冷拔、冷轧、热轧 | 旧牌号1Cr17Ni12Mo2
80 | 中国 | GB 13296-2013 | 022Cr17Ni12Mo2 | S31603 | 316L | 焊接锅炉管、热交换器管 | 冷拔、冷轧、热轧 | 旧牌号00Cr17Ni14Mo2
81 | 中国 | GB 13296-2013 | 022Cr17Ni12Mo2N | S31653 | 316LN | 低温锅炉受热面管子 | 冷拔、冷轧 | 旧牌号00Cr17Ni13Mo2N
82 | 中国 | GB 13296-2013 | 06Cr18Ni11Nb | S34778 | 347 | 锅炉受热面管子，耐晶间腐蚀 | 冷拔、冷轧、热轧 | 旧牌号0Cr18Ni11Nb
83 | 中国 | GB 13296-2013 | 06Cr18Ni11Ti | S32168 | 321 | 焊接后不进行热处理的锅炉管 | 冷拔、冷轧、热轧 | 旧牌号0Cr18Ni10Ti
84 | 中国 | GB 13296-2013 | 06Cr18Ni12Mo2Cu2 | S31688 | 316J1 | 耐硫酸、磷酸腐蚀的锅炉管 | 冷拔、冷轧、热轧 | 旧牌号0Cr18Ni12Mo2Cu2
85 | 中国 | GB 13296-2013 | 07Cr18Ni11Nb | S34779 | 347 | 锅炉受热面管子，耐晶间腐蚀 | 冷拔、冷轧 | 旧牌号1Cr19Ni11Nb
86 | 中国 | GB 13296-2013 | 07Cr19Ni11Ti | S32169 | 321 | 焊接后不进行热处理的锅炉管 | 冷拔、冷轧 | 旧牌号1Cr18Ni11Ti
87 | 中国 | GB 13296-2013 | 16Cr25Ni20Si2 | S38340 | 310 | 高温锅炉管、过热器管 | 冷拔、热轧 | 旧牌号1Cr25Ni20Si2
88 | 中国 | GB 13296-2013 | 015Cr20Ni18Mo6CuN | S31252 | 254SMO | 耐点蚀锅炉管、热交换器管 | 冷拔、冷轧 | 超级奥氏体不锈钢
89 | 中国 | GB 13296-2013 | 015Cr21Ni26Mo5Cu2 | S39042 | 255SMO | 耐强腐蚀锅炉管、热交换器管 | 冷拔、冷轧 | 超级奥氏体不锈钢，2013年新增
90 | 中国 | GB 13296-2013 | 06Cr13 | S41008 | 410S | 锅炉受热面管子、热交换器管 | 冷拔、冷轧、热轧 | 2013年新增