## 牌号汇总
序号 | 中国 | 中国规范号 | 中国 | 钢级(grade) | 行业通称或简称 | 通途 | 成型工艺 | 备注
1 | 中国 | GB/T 3280-2015 | 022Cr17Ni7 | S30103 | 301 | 化工设备、食品工业、建筑装饰 | 冷轧、冷弯、冲压、焊接 | 冷作硬化状态可强化
2 | 中国 | GB/T 3280-2015 | 12Cr17Ni7 | S30110 | 301 | 弹簧、弹性元件、紧固件 | 冷轧、冷镦、冷弯 | 旧牌号1Cr17Ni7
3 | 中国 | GB/T 3280-2015 | 022Cr17Ni7N | S30153 | 301N | 结构件、焊接零部件 | 冷轧、冷弯、焊接 | 氮强化奥氏体钢
4 | 中国 | GB/T 3280-2015 | 12Cr18Ni9 | S30210 | 302 | 食品设备、化工容器、建筑装饰 | 冷轧、冷弯、冲压、焊接 | 旧牌号1Cr18Ni9
5 | 中国 | GB/T 3280-2015 | 06Cr19Ni10 | S30408 | 304 | 食品设备、化工容器、建筑装饰、厨具 | 冷轧、冷弯、冲压、焊接 | 最广泛使用的奥氏体不锈钢，旧牌号0Cr18Ni9
6 | 中国 | GB/T 3280-2015 | 07Cr19Ni10 | S30409 | 304 | 一般耐腐蚀构件 | 冷轧、焊接 | 旧牌号1Cr18Ni9
7 | 中国 | GB/T 3280-2015 | 06Cr18Ni11Ti | S32168 | 321 | 航空发动机排气管、高温部件 | 冷轧、冷弯、焊接 | 钛稳定化，旧牌号0Cr18Ni10Ti
8 | 中国 | GB/T 3280-2015 | 07Cr19Ni11Ti | S32169 | 321 | 航空发动机排气管、高温部件 | 冷轧、焊接 | 钛稳定化，旧牌号1Cr18Ni11Ti
9 | 中国 | GB/T 3280-2015 | 06Cr18Ni11Nb | S34778 | 347 | 航空发动机排气管、焊接构件 | 冷轧、冷弯、焊接 | 铌稳定化，旧牌号0Cr18Ni11Nb
10 | 中国 | GB/T 3280-2015 | 07Cr18Ni11Nb | S34779 | 347 | 焊接构件、高温部件 | 冷轧、焊接 | 铌稳定化，旧牌号1Cr19Ni11Nb
11 | 中国 | GB/T 3280-2015 | 022Cr17Ni12Mo2 | S31603 | 316L | 化工设备、海洋环境、医疗器械 | 冷轧、冷弯、冲压、焊接 | 低碳316，旧牌号00Cr17Ni14Mo2
12 | 中国 | GB/T 3280-2015 | 07Cr17Ni12Mo2 | S31609 | 316 | 化工设备、海水环境 | 冷轧、冷弯、焊接 | 旧牌号1Cr17Ni12Mo2
13 | 中国 | GB/T 3280-2015 | 06Cr17Ni12Mo2 | S31608 | 316 | 化工设备、海洋环境、医疗器械 | 冷轧、冷弯、冲压、焊接 | 通用316，旧牌号0Cr17Ni12Mo2
14 | 中国 | GB/T 3280-2015 | 022Cr17Ni12Mo2N | S31653 | 316L | 化工设备、压力容器 | 冷轧、冷弯、焊接 | 氮强化低碳316，旧牌号00Cr17Ni13Mo2N
15 | 中国 | GB/T 3280-2015 | 06Cr17Ni12Mo2N | S31658 | 316N | 化工设备、高强度结构件 | 冷轧、冷弯、焊接 | 氮强化316，旧牌号0Cr17Ni12Mo2N
16 | 中国 | GB/T 3280-2015 | 06Cr17Ni12Mo2Ti | S31668 | 316 | 焊接构件、高温部件 | 冷轧、冷弯、焊接 | 钛稳定化，旧牌号0Cr18Ni12Mo3Ti
17 | 中国 | GB/T 3280-2015 | 06Cr17Ni12Mo2Nb | S31678 | 316 | 焊接构件、高温部件 | 冷轧、冷弯、焊接 | 铌稳定化
18 | 中国 | GB/T 3280-2015 | 06Cr18Ni12Mo2Cu2 | S31688 | 316 | 耐硫酸介质设备 | 冷轧、冷弯、焊接 | 含铜耐硫酸钢，旧牌号0Cr18Ni12Mo2Cu2
19 | 中国 | GB/T 3280-2015 | 022Cr19Ni10 | S30403 | 304L | 焊接构件、化工设备 | 冷轧、冷弯、焊接 | 超低碳304，旧牌号00Cr19Ni10
20 | 中国 | GB/T 3280-2015 | 022Cr19Ni10N | S30453 | 304N | 结构件、焊接零部件 | 冷轧、冷弯、焊接 | 氮强化304，旧牌号00Cr18Ni10N
21 | 中国 | GB/T 3280-2015 | 06Cr19Ni10N | S30458 | 304N | 结构件、高强度构件 | 冷轧、冷弯、焊接 | 氮强化304
22 | 中国 | GB/T 3280-2015 | 06Cr19Ni9NbN | S30478 | 304N | 焊接结构件、压力容器 | 冷轧、冷弯、焊接 | 铌稳定化氮强化，旧牌号0Cr19Ni10NbN
23 | 中国 | GB/T 3280-2015 | 022Cr19Ni13Mo3 | S31703 | 317L | 化工设备、含硫环境 | 冷轧、冷弯、焊接 | 超低碳317，旧牌号00Cr19Ni13Mo3
24 | 中国 | GB/T 3280-2015 | 06Cr19Ni13Mo3 | S31708 | 317 | 化工设备、海水环境 | 冷轧、冷弯、冲压、焊接 | 通用317，旧牌号0Cr19Ni13Mo3
25 | 中国 | GB/T 3280-2015 | 022Cr19Ni13Mo4N | S31753 | 317 | 化工设备、耐点蚀构件 | 冷轧、冷弯、焊接 | 高钼氮强化
26 | 中国 | GB/T 3280-2015 | 022Cr19Ni16Mo5N | S31723 | 317 | 耐海水腐蚀设备、化工设备 | 冷轧、冷弯、焊接 | 高钼耐蚀钢
27 | 中国 | GB/T 3280-2015 | 015Cr21Ni26Mo5Cu2 | S31782 | 317 | 耐硫酸、磷酸设备 | 冷轧、冷弯、焊接 | 含铜高钼钢
28 | 中国 | GB/T 3280-2015 | 015Cr20Ni18Mo6CuN | S31252 | 31252 | 耐硫酸、盐酸介质设备 | 冷轧、冷弯、焊接 | 高钼耐蚀钢
29 | 中国 | GB/T 3280-2015 | 015Cr20Ni25Mo7CuN | S38926 | 38926 | 耐海水、化工腐蚀设备 | 冷轧、冷弯、焊接 | 高钼高氮钢
30 | 中国 | GB/T 3280-2015 | 015Cr24Ni22Mo8Mn3CuN | S32652 | 32652 | 耐海水、含氯离子腐蚀设备 | 冷轧、冷弯、焊接 | 高钼高锰耐蚀钢
31 | 中国 | GB/T 3280-2015 | 022Cr24Ni17Mo5Mn6NbN | S34553 | 34553 | 耐海水腐蚀、化工设备 | 冷轧、冷弯、焊接 | 高锰高氮双相奥氏体钢
32 | 中国 | GB/T 3280-2015 | 022Cr21Ni25Mo7N | S38367 | 38367 | 耐海水、化工腐蚀设备 | 冷轧、冷弯、焊接 | 高钼高氮耐蚀钢
33 | 中国 | GB/T 3280-2015 | 022Cr19Ni5Mo3Si2N | S21953 | 21953 | 化工设备、结构件 | 冷轧、冷弯、焊接 | 节镍双相钢，旧牌号00Cr18Ni5Mo3Si2
34 | 中国 | GB/T 3280-2015 | 022Cr21Mn3Ni3Mo2N | S22193 | 21953 | 化工设备、结构件 | 冷轧、冷弯、焊接 | 节镍双相钢
35 | 中国 | GB/T 3280-2015 | 022Cr21Mn5Ni2N | S22152 | 22152 | 化工设备、结构件 | 冷轧、冷弯、焊接 | 高锰节镍双相钢
36 | 中国 | GB/T 3280-2015 | 022Cr21Ni3Mo2N | S22153 | 22153 | 化工设备、结构件 | 冷轧、冷弯、焊接 | 节镍双相钢
37 | 中国 | GB/T 3280-2015 | 022Cr22Mn3Ni2MoN | S22253 | 22253 | 化工设备、海洋工程 | 冷轧、冷弯、焊接 | 高锰双相钢
38 | 中国 | GB/T 3280-2015 | 022Cr22Ni5Mo3N | S22293 | 22293 | 化工设备、海洋工程 | 冷轧、冷弯、焊接 | 标准双相钢
39 | 中国 | GB/T 3280-2015 | 022Cr23Ni2N | S22353 | 22353 | 化工设备、结构件 | 冷轧、冷弯、焊接 | 高氮双相钢
40 | 中国 | GB/T 3280-2015 | 022Cr23Ni4MoCuN | S23043 | 23043 | 化工设备、耐蚀结构件 | 冷轧、冷弯、焊接 | 含铜双相钢
41 | 中国 | GB/T 3280-2015 | 022Cr23Ni5Mo3N | S22053 | 2205 | 化工设备、海洋工程、石油天然气 | 冷轧、冷弯、焊接 | 标准双相钢，应用最广
42 | 中国 | GB/T 3280-2015 | 022Cr24Ni4Mn3Mo2CuN | S22493 | 22493 | 化工设备、耐蚀结构件 | 冷轧、冷弯、焊接 | 高氮双相钢
43 | 中国 | GB/T 3280-2015 | 022Cr25Ni22Mo2N | S31053 | 31053 | 化工设备、高温耐蚀构件 | 冷轧、冷弯、焊接 | 高钼高氮耐热钢
44 | 中国 | GB/T 3280-2015 | 022Cr25Ni6Mo2N | S22553 | 22553 | 耐海水、化工腐蚀设备 | 冷轧、冷弯、焊接 | 高钼双相钢
45 | 中国 | GB/T 3280-2015 | 022Cr25Ni7Mo4N | S25073 | 2507 | 化工设备、海洋工程、石油天然气 | 冷轧、冷弯、焊接 | 超级双相钢
46 | 中国 | GB/T 3280-2015 | 022Cr25Ni7Mo4WCuN | S27603 | 27603 | 耐海水、强腐蚀环境设备 | 冷轧、冷弯、焊接 | 含钨超级双相钢
47 | 中国 | GB/T 3280-2015 | 014Cr18Ni11Si4AlTi | S21860 | 21860 | 高温耐火材料、炉具 | 冷轧、冷弯、焊接 | 高硅耐热钢，旧牌号1Cr18Ni11Si4AlTi
48 | 中国 | GB/T 3280-2015 | 12Cr21Ni5Ti | S22160 | 22160 | 高温结构件、炉具 | 冷轧、冷弯、焊接 | 节镍双相耐热钢
49 | 中国 | GB/T 3280-2015 | 03Cr22Mn5Ni2MoCuN | S22294 | 22294 | 化工设备、耐氯离子腐蚀 | 冷轧、冷弯、焊接 | 高锰节镍双相钢
50 | 中国 | GB/T 3280-2015 | 03Cr25Ni6Mo3Cu2N | S25554 | 25554 | 耐海水、化工腐蚀设备 | 冷轧、冷弯、焊接 | 超级双相钢
51 | 中国 | GB/T 3280-2015 | 06Cr13 | S41008 | 410S | 食品设备、餐具、建筑装饰 | 冷轧、冷弯、冲压、焊接 | 低碳410，马氏体/铁素体两用
52 | 中国 | GB/T 3280-2015 | 06Cr13Al | S11348 | 410S | 食品设备、餐具 | 冷轧、冷弯、焊接 | 铝处理铁素体钢，旧牌号0Cr13Al
53 | 中国 | GB/T 3280-2015 | 10Cr17 | S11710 | 430 | 建筑装饰、餐具、家电 | 冷轧、冷弯、冲压、焊接 | 标准铁素体不锈钢，旧牌号1Cr17
54 | 中国 | GB/T 3280-2015 | 008Cr27Mo | S12791 | 446 | 热交换器、锅炉部件 | 冷轧、冷弯、焊接 | 高钼铁素体钢，旧牌号00Cr27Mo
55 | 中国 | GB/T 3280-2015 | 008Cr30Mo2 | S13091 | 446 | 耐硫酸、磷酸设备 | 冷轧、冷弯、焊接 | 高钼铁素体钢，旧牌号00Cr30Mo2
56 | 中国 | GB/T 3280-2015 | 019Cr18CuNb | S11882 | 439 | 汽车排气系统、热交换器 | 冷轧、冷弯、焊接 | 铌稳定化铁素体钢
57 | 中国 | GB/T 3280-2015 | 019Cr18MoTi | S11862 | 434 | 汽车排气系统、热交换器 | 冷轧、冷弯、焊接 | 钛钼稳定化，旧牌号00Cr18Mo2
58 | 中国 | GB/T 3280-2015 | 019Cr19Mo2NbTi | S11972 | 434 | 汽车排气系统、化工设备 | 冷轧、冷弯、焊接 | 铌钛稳定化
59 | 中国 | GB/T 3280-2015 | 019Cr21CuTi | S12182 | 439 | 汽车排气系统、热交换器 | 冷轧、冷弯、焊接 | 含铜铁素体钢
60 | 中国 | GB/T 3280-2015 | 019Cr23Mo2Ti | S12361 | 436 | 汽车排气系统、化工设备 | 冷轧、冷弯、焊接 | 钛稳定化铁素体钢
61 | 中国 | GB/T 3280-2015 | 019Cr23MoTi | S12362 | 436 | 汽车排气系统、化工设备 | 冷轧、冷弯、焊接 | 钛稳定化铁素体钢
62 | 中国 | GB/T 3280-2015 | 022Cr11NbTi | S11173 | 409 | 汽车排气系统、热交换器 | 冷轧、冷弯、焊接 | 铌钛稳定化，经济型铁素体钢
63 | 中国 | GB/T 3280-2015 | 022Cr11Ti | S11163 | 409 | 汽车排气系统、热交换器 | 冷轧、冷弯、焊接 | 钛稳定化，经济型铁素体钢
64 | 中国 | GB/T 3280-2015 | 022Cr12 | S11203 | 405 | 硝酸设备、食品设备 | 冷轧、冷弯、焊接 | 铝稳定化铁素体钢，旧牌号00Cr12
65 | 中国 | GB/T 3280-2015 | 022Cr12Ni | S11213 | 405 | 食品设备、建筑装饰 | 冷轧、冷弯、焊接 | 含镍铝稳定化铁素体钢
66 | 中国 | GB/T 3280-2015 | 022Cr15NbTi | S11573 | 439 | 汽车排气系统、热交换器 | 冷轧、冷弯、焊接 | 铌钛稳定化铁素体钢
67 | 中国 | GB/T 3280-2015 | 022Cr17NbTi | S11763 | 439 | 汽车排气系统、建筑装饰 | 冷轧、冷弯、焊接 | 铌钛稳定化，旧牌号00Cr17
68 | 中国 | GB/T 3280-2015 | 022Cr18Nb | S11873 | 439 | 汽车排气系统、热交换器 | 冷轧、冷弯、焊接 | 铌稳定化铁素体钢
69 | 中国 | GB/T 3280-2015 | 022Cr18NbTi | S11973 | 439 | 汽车排气系统、建筑装饰 | 冷轧、冷弯、焊接 | 铌钛稳定化铁素体钢
70 | 中国 | GB/T 3280-2015 | 022Cr18Ti | S11863 | 434 | 汽车排气系统、热交换器 | 冷轧、冷弯、焊接 | 钛稳定化铁素体钢，旧牌号00Cr18Ti
71 | 中国 | GB/T 3280-2015 | 022Cr27Ni2Mo4NbTi | S12763 | 446 | 耐高温腐蚀设备 | 冷轧、冷弯、焊接 | 高钼高镍铁素体钢
72 | 中国 | GB/T 3280-2015 | 022Cr29Mo4NbTi | S12963 | 446 | 耐硫酸、磷酸腐蚀设备 | 冷轧、冷弯、焊接 | 超高钼铁素体钢
73 | 中国 | GB/T 3280-2015 | 12Cr12 | S40310 | 403 | 汽轮机叶片、结构件 | 冷轧、冷弯、切削加工 | 马氏体不锈钢，旧牌号1Cr12
74 | 中国 | GB/T 3280-2015 | 12Cr13 | S41010 | 410 | 汽轮机叶片、阀门、餐具 | 冷轧、冷弯、切削加工、淬火回火 | 标准马氏体不锈钢，旧牌号1Cr13
75 | 中国 | GB/T 3280-2015 | 20Cr13 | S42020 | 420 | 刀具、阀门、轴承 | 冷轧、冷弯、切削加工、淬火回火 | 中碳马氏体不锈钢，旧牌号2Cr13
76 | 中国 | GB/T 3280-2015 | 30Cr13 | S42030 | 420 | 刀具、手术器械、模具 | 冷轧、冷弯、切削加工、淬火回火 | 中碳马氏体不锈钢，旧牌号3Cr13
77 | 中国 | GB/T 3280-2015 | 40Cr13 | S42040 | 420 | 刀具、模具、轴承 | 冷轧、冷弯、切削加工、淬火回火 | 高碳马氏体不锈钢，旧牌号4Cr13
78 | 中国 | GB/T 3280-2015 | 50Cr15MoV | S46050 | 460 | 刀具、模具、轴承 | 冷轧、冷弯、切削加工、淬火回火 | 含钼钒马氏体不锈钢
79 | 中国 | GB/T 3280-2015 | 68Cr17 | S44070 | 440C | 高硬度模具、轴承、刀具 | 冷轧、冷弯、切削加工、淬火回火 | 高碳高铬马氏体不锈钢，旧牌号7Cr17
80 | 中国 | GB/T 3280-2015 | 10Cr15 | S11510 | 410 | 结构件、紧固件 | 冷轧、冷弯、切削加工 | 马氏体不锈钢，旧牌号1Cr15
81 | 中国 | GB/T 3280-2015 | 10Cr17Mo | S11790 | 434 | 汽车排气系统、化工设备 | 冷轧、冷弯、切削加工 | 含钼铁素体/马氏体钢，旧牌号1Cr17Mo
82 | 中国 | GB/T 3280-2015 | 17Cr16Ni2 | S43120 | 431 | 汽轮机叶片、高强度结构件 | 冷轧、冷弯、切削加工、淬火回火 | 马氏体不锈钢
83 | 中国 | GB/T 3280-2015 | 04Cr13Ni5Mo | S41595 | 415 | 高强度结构件、船舶配件 | 冷轧、冷弯、切削加工、淬火回火 | 马氏体-奥氏体双相钢
84 | 中国 | GB/T 3280-2015 | 04Cr13Ni8Mo2Al | S51380 | 415 | 高强度耐蚀结构件 | 冷轧、冷弯、切削加工、沉淀硬化 | 沉淀硬化马氏体钢
85 | 中国 | GB/T 3280-2015 | 09Cr17Ni5Mo3N | S51750 | 415 | 高强度耐蚀结构件、航空航天 | 冷轧、冷弯、切削加工、沉淀硬化 | 沉淀硬化马氏体钢
86 | 中国 | GB/T 3280-2015 | 05Cr17Ni4Cu4Nb | S51740 | 17-4PH | 航空航天结构件、模具、核工业 | 冷轧、冷弯、切削加工、沉淀硬化 | 马氏体沉淀硬化不锈钢，旧牌号0Cr17Ni4Cu4Nb
87 | 中国 | GB/T 3280-2015 | 07Cr15Ni7Mo2Al | S51570 | 17-7PH | 航空航天结构件、弹簧 | 冷轧、冷弯、切削加工、沉淀硬化 | 半奥氏体沉淀硬化钢，旧牌号0Cr15Ni7Mo2Al
88 | 中国 | GB/T 3280-2015 | 07Cr17Ni7Al | S51770 | 17-7PH | 航空航天结构件、弹簧 | 冷轧、冷弯、切削加工、沉淀硬化 | 半奥氏体沉淀硬化钢，旧牌号0Cr17Ni7Al
89 | 中国 | GB/T 3280-2015 | 06Cr17Ni7AlTi | S51778 | 17-7PH | 航空航天结构件、高温部件 | 冷轧、冷弯、切削加工、沉淀硬化 | 钛强化沉淀硬化钢
90 | 中国 | GB/T 3280-2015 | 022Cr12Ni9Cu2NbTi | S51290 | PH15-7Mo | 航空航天结构件、高强度零件 | 冷轧、冷弯、切削加工、沉淀硬化 | 半奥氏体沉淀硬化钢
91 | 中国 | GB/T 4237-2015 | 06Cr19Ni10 | S30408 | 304 | 化工设备、食品工业、建筑装饰 | 热轧、锻造、焊接 | 最广泛使用的奥氏体不锈钢，旧牌号0Cr18Ni9
92 | 中国 | GB/T 4237-2015 | 07Cr19Ni10 | S30409 | 304 | 一般耐腐蚀构件 | 热轧、焊接 | 旧牌号1Cr18Ni9
93 | 中国 | GB/T 4237-2015 | 022Cr19Ni10 | S30403 | 304L | 焊接构件、化工设备 | 热轧、焊接 | 超低碳304，旧牌号00Cr19Ni10
94 | 中国 | GB/T 4237-2015 | 022Cr19Ni10N | S30453 | 304N | 结构件、焊接零部件 | 热轧、焊接 | 氮强化304，旧牌号00Cr18Ni10N
95 | 中国 | GB/T 4237-2015 | 06Cr19Ni10N | S30458 | 304N | 结构件、高强度构件 | 热轧、焊接 | 氮强化304
96 | 中国 | GB/T 4237-2015 | 06Cr19Ni9NbN | S30478 | 304N | 焊接结构件、压力容器 | 热轧、焊接 | 铌稳定化氮强化，旧牌号0Cr19Ni10NbN
97 | 中国 | GB/T 4237-2015 | 06Cr18Ni11Ti | S32168 | 321 | 航空发动机排气管、高温部件 | 热轧、锻造、焊接 | 钛稳定化，旧牌号0Cr18Ni10Ti
98 | 中国 | GB/T 4237-2015 | 07Cr19Ni11Ti | S32169 | 321 | 航空发动机排气管、高温部件 | 热轧、焊接 | 钛稳定化，旧牌号1Cr18Ni11Ti
99 | 中国 | GB/T 4237-2015 | 06Cr18Ni11Nb | S34778 | 347 | 航空发动机排气管、焊接构件 | 热轧、锻造、焊接 | 铌稳定化，旧牌号0Cr18Ni11Nb
100 | 中国 | GB/T 4237-2015 | 07Cr18Ni11Nb | S34779 | 347 | 焊接构件、高温部件 | 热轧、焊接 | 铌稳定化，旧牌号1Cr19Ni11Nb
101 | 中国 | GB/T 4237-2015 | 06Cr17Ni12Mo2 | S31608 | 316 | 化工设备、海洋环境、医疗器械 | 热轧、锻造、焊接 | 通用316，旧牌号0Cr17Ni12Mo2
102 | 中国 | GB/T 4237-2015 | 07Cr17Ni12Mo2 | S31609 | 316 | 化工设备、海水环境 | 热轧、锻造、焊接 | 旧牌号1Cr17Ni12Mo2
103 | 中国 | GB/T 4237-2015 | 022Cr17Ni12Mo2 | S31603 | 316L | 化工设备、海洋环境、医疗器械 | 热轧、焊接 | 低碳316，旧牌号00Cr17Ni14Mo2
104 | 中国 | GB/T 4237-2015 | 06Cr17Ni12Mo2N | S31658 | 316N | 化工设备、高强度结构件 | 热轧、锻造、焊接 | 氮强化316，旧牌号0Cr17Ni12Mo2N
105 | 中国 | GB/T 4237-2015 | 022Cr17Ni12Mo2N | S31653 | 316L | 化工设备、压力容器 | 热轧、焊接 | 氮强化低碳316，旧牌号00Cr17Ni13Mo2N
106 | 中国 | GB/T 4237-2015 | 06Cr17Ni12Mo2Ti | S31668 | 316 | 焊接构件、高温部件 | 热轧、锻造、焊接 | 钛稳定化，旧牌号0Cr18Ni12Mo3Ti
107 | 中国 | GB/T 4237-2015 | 06Cr17Ni12Mo2Nb | S31678 | 316 | 焊接构件、高温部件 | 热轧、锻造、焊接 | 铌稳定化
108 | 中国 | GB/T 4237-2015 | 06Cr18Ni12Mo2Cu2 | S31688 | 316 | 耐硫酸介质设备 | 热轧、锻造、焊接 | 含铜耐硫酸钢，旧牌号0Cr18Ni12Mo2Cu2
109 | 中国 | GB/T 4237-2015 | 06Cr19Ni13Mo3 | S31708 | 317 | 化工设备、海水环境 | 热轧、锻造、焊接 | 通用317，旧牌号0Cr19Ni13Mo3
110 | 中国 | GB/T 4237-2015 | 022Cr19Ni13Mo3 | S31703 | 317L | 化工设备、含硫环境 | 热轧、焊接 | 超低碳317，旧牌号00Cr19Ni13Mo3
111 | 中国 | GB/T 4237-2015 | 022Cr19Ni13Mo4N | S31753 | 317 | 化工设备、耐点蚀构件 | 热轧、焊接 | 高钼氮强化
112 | 中国 | GB/T 4237-2015 | 022Cr19Ni16Mo5N | S31723 | 317 | 耐海水腐蚀设备、化工设备 | 热轧、焊接 | 高钼耐蚀钢
113 | 中国 | GB/T 4237-2015 | 015Cr21Ni26Mo5Cu2 | S31782 | 317 | 耐硫酸、磷酸设备 | 热轧、锻造、焊接 | 含铜高钼钢
114 | 中国 | GB/T 4237-2015 | 015Cr20Ni18Mo6CuN | S31252 | 31252 | 耐硫酸、盐酸介质设备 | 热轧、锻造、焊接 | 高钼耐蚀钢
115 | 中国 | GB/T 4237-2015 | 015Cr20Ni25Mo7CuN | S38926 | 38926 | 耐海水、化工腐蚀设备 | 热轧、锻造、焊接 | 高钼高氮钢
116 | 中国 | GB/T 4237-2015 | 015Cr24Ni22Mo8Mn3CuN | S32652 | 32652 | 耐海水、含氯离子腐蚀设备 | 热轧、锻造、焊接 | 高钼高锰耐蚀钢
117 | 中国 | GB/T 4237-2015 | 022Cr24Ni17Mo5Mn6NbN | S34553 | 34553 | 耐海水腐蚀、化工设备 | 热轧、锻造、焊接 | 高锰高氮双相奥氏体钢
118 | 中国 | GB/T 4237-2015 | 022Cr21Ni25Mo7N | S38367 | 38367 | 耐海水、化工腐蚀设备 | 热轧、锻造、焊接 | 高钼高氮耐蚀钢
119 | 中国 | GB/T 4237-2015 | 022Cr19Ni5Mo3Si2N | S21953 | 21953 | 化工设备、结构件 | 热轧、锻造、焊接 | 节镍双相钢，旧牌号00Cr18Ni5Mo3Si2
120 | 中国 | GB/T 4237-2015 | 022Cr21Mn3Ni3Mo2N | S22193 | 21953 | 化工设备、结构件 | 热轧、锻造、焊接 | 节镍双相钢
121 | 中国 | GB/T 4237-2015 | 022Cr21Mn5Ni2N | S22152 | 22152 | 化工设备、结构件 | 热轧、锻造、焊接 | 高锰节镍双相钢
122 | 中国 | GB/T 4237-2015 | 022Cr21Ni3Mo2N | S22153 | 22153 | 化工设备、结构件 | 热轧、锻造、焊接 | 节镍双相钢
123 | 中国 | GB/T 4237-2015 | 022Cr22Mn3Ni2MoN | S22253 | 22253 | 化工设备、海洋工程 | 热轧、锻造、焊接 | 高锰双相钢
124 | 中国 | GB/T 4237-2015 | 022Cr22Ni5Mo3N | S22293 | 22293 | 化工设备、海洋工程 | 热轧、锻造、焊接 | 标准双相钢
125 | 中国 | GB/T 4237-2015 | 022Cr23Ni2N | S22353 | 22353 | 化工设备、结构件 | 热轧、锻造、焊接 | 高氮双相钢
126 | 中国 | GB/T 4237-2015 | 022Cr23Ni4MoCuN | S23043 | 23043 | 化工设备、耐蚀结构件 | 热轧、锻造、焊接 | 含铜双相钢
127 | 中国 | GB/T 4237-2015 | 022Cr23Ni5Mo3N | S22053 | 2205 | 化工设备、海洋工程、石油天然气 | 热轧、锻造、焊接 | 标准双相钢，应用最广
128 | 中国 | GB/T 4237-2015 | 022Cr24Ni4Mn3Mo2CuN | S22493 | 22493 | 化工设备、耐蚀结构件 | 热轧、锻造、焊接 | 高氮双相钢
129 | 中国 | GB/T 4237-2015 | 022Cr25Ni22Mo2N | S31053 | 31053 | 化工设备、高温耐蚀构件 | 热轧、锻造、焊接 | 高钼高氮耐热钢
130 | 中国 | GB/T 4237-2015 | 022Cr25Ni6Mo2N | S22553 | 22553 | 耐海水、化工腐蚀设备 | 热轧、锻造、焊接 | 高钼双相钢
131 | 中国 | GB/T 4237-2015 | 022Cr25Ni7Mo4N | S25073 | 2507 | 化工设备、海洋工程、石油天然气 | 热轧、锻造、焊接 | 超级双相钢
132 | 中国 | GB/T 4237-2015 | 022Cr25Ni7Mo4WCuN | S27603 | 27603 | 耐海水、强腐蚀环境设备 | 热轧、锻造、焊接 | 含钨超级双相钢
133 | 中国 | GB/T 4237-2015 | 06Cr23Ni13 | S30908 | 309 | 化工设备、热处理炉构件 | 热轧、锻造、焊接 | 耐热奥氏体钢，旧牌号0Cr23Ni13
134 | 中国 | GB/T 4237-2015 | 06Cr25Ni20 | S31008 | 310S | 热处理炉构件、高温换热器 | 热轧、锻造、焊接 | 高镍耐热奥氏体钢，旧牌号0Cr25Ni20
135 | 中国 | GB/T 4237-2015 | 12Cr18Ni9 | S30210 | 302 | 食品设备、化工容器、建筑装饰 | 热轧、锻造、焊接 | 旧牌号1Cr18Ni9
136 | 中国 | GB/T 4237-2015 | 12Cr17Ni7 | S30110 | 301 | 弹簧、弹性元件、紧固件 | 热轧、锻造、焊接 | 旧牌号1Cr17Ni7
137 | 中国 | GB/T 4237-2015 | 022Cr17Ni7 | S30103 | 301 | 化工设备、食品工业、建筑装饰 | 热轧、锻造、焊接
138 | 中国 | GB/T 4237-2015 | 022Cr17Ni7N | S30153 | 301 | 结构件、焊接零部件 | 热轧、锻造、焊接 | 氮强化奥氏体钢
139 | 中国 | GB/T 4237-2015 | 014Cr18Ni11Si4AlTi | S21860 | 21860 | 高温耐火材料、炉具 | 热轧、锻造、焊接 | 高硅耐热钢，旧牌号1Cr18Ni11Si4AlTi
140 | 中国 | GB/T 4237-2015 | 12Cr21Ni5Ti | S22160 | 22160 | 高温结构件、炉具 | 热轧、锻造、焊接 | 节镍双相耐热钢
141 | 中国 | GB/T 4237-2015 | 06Cr13 | S41008 | 410S | 食品设备、餐具、建筑装饰 | 热轧、锻造、焊接 | 低碳410，旧牌号0Cr13
142 | 中国 | GB/T 4237-2015 | 06Cr13Al | S11348 | 410S | 食品设备、餐具 | 热轧、锻造、焊接 | 铝处理铁素体钢，旧牌号0Cr13Al
143 | 中国 | GB/T 4237-2015 | 10Cr17 | S11710 | 430 | 建筑装饰、餐具、家电 | 热轧、锻造、焊接 | 标准铁素体不锈钢，旧牌号1Cr17
144 | 中国 | GB/T 4237-2015 | 008Cr27Mo | S12791 | 446 | 热交换器、锅炉部件 | 热轧、锻造、焊接 | 高钼铁素体钢，旧牌号00Cr27Mo
145 | 中国 | GB/T 4237-2015 | 008Cr30Mo2 | S13091 | 446 | 耐硫酸、磷酸设备 | 热轧、锻造、焊接 | 高钼铁素体钢，旧牌号00Cr30Mo2
146 | 中国 | GB/T 4237-2015 | 019Cr18CuNb | S11882 | 439 | 汽车排气系统、热交换器 | 热轧、锻造、焊接 | 铌稳定化铁素体钢
147 | 中国 | GB/T 4237-2015 | 019Cr18MoTi | S11862 | 434 | 汽车排气系统、热交换器 | 热轧、锻造、焊接 | 钛钼稳定化，旧牌号00Cr18Mo2
148 | 中国 | GB/T 4237-2015 | 019Cr19Mo2NbTi | S11972 | 434 | 汽车排气系统、化工设备 | 热轧、锻造、焊接 | 铌钛稳定化
149 | 中国 | GB/T 4237-2015 | 019Cr21CuTi | S12182 | 439 | 汽车排气系统、热交换器 | 热轧、锻造、焊接 | 含铜铁素体钢
150 | 中国 | GB/T 4237-2015 | 019Cr23Mo2Ti | S12361 | 436 | 汽车排气系统、化工设备 | 热轧、锻造、焊接 | 钛稳定化铁素体钢
151 | 中国 | GB/T 4237-2015 | 019Cr23MoTi | S12362 | 436 | 汽车排气系统、化工设备 | 热轧、锻造、焊接 | 钛稳定化铁素体钢
152 | 中国 | GB/T 4237-2015 | 022Cr11NbTi | S11173 | 409 | 汽车排气系统、热交换器 | 热轧、锻造、焊接 | 铌钛稳定化，经济型铁素体钢
153 | 中国 | GB/T 4237-2015 | 022Cr11Ti | S11163 | 409 | 汽车排气系统、热交换器 | 热轧、锻造、焊接 | 钛稳定化，经济型铁素体钢
154 | 中国 | GB/T 4237-2015 | 022Cr12 | S11203 | 405 | 硝酸设备、食品设备 | 热轧、锻造、焊接 | 铝稳定化铁素体钢，旧牌号00Cr12
155 | 中国 | GB/T 4237-2015 | 022Cr12Ni | S11213 | 405 | 食品设备、建筑装饰 | 热轧、锻造、焊接 | 含镍铝稳定化铁素体钢
156 | 中国 | GB/T 4237-2015 | 022Cr15NbTi | S11573 | 439 | 汽车排气系统、热交换器 | 热轧、锻造、焊接 | 铌钛稳定化铁素体钢
157 | 中国 | GB/T 4237-2015 | 022Cr17NbTi | S11763 | 439 | 汽车排气系统、建筑装饰 | 热轧、锻造、焊接 | 铌钛稳定化，旧牌号00Cr17
158 | 中国 | GB/T 4237-2015 | 022Cr18Nb | S11873 | 439 | 汽车排气系统、热交换器 | 热轧、锻造、焊接 | 铌稳定化铁素体钢
159 | 中国 | GB/T 4237-2015 | 022Cr18NbTi | S11973 | 439 | 汽车排气系统、建筑装饰 | 热轧、锻造、焊接 | 铌钛稳定化铁素体钢
160 | 中国 | GB/T 4237-2015 | 022Cr18Ti | S11863 | 434 | 汽车排气系统、热交换器 | 热轧、锻造、焊接 | 钛稳定化铁素体钢，旧牌号00Cr18Ti
161 | 中国 | GB/T 4237-2015 | 022Cr27Ni2Mo4NbTi | S12763 | 446 | 耐高温腐蚀设备 | 热轧、锻造、焊接 | 高钼高镍铁素体钢
162 | 中国 | GB/T 4237-2015 | 022Cr29Mo4NbTi | S12963 | 446 | 耐硫酸、磷酸腐蚀设备 | 热轧、锻造、焊接 | 超高钼铁素体钢
163 | 中国 | GB/T 4237-2015 | 12Cr12 | S40310 | 403 | 汽轮机叶片、结构件 | 热轧、锻造、切削加工 | 马氏体不锈钢，旧牌号1Cr12
164 | 中国 | GB/T 4237-2015 | 12Cr13 | S41010 | 410 | 汽轮机叶片、阀门、餐具 | 热轧、锻造、切削加工、淬火回火 | 标准马氏体不锈钢，旧牌号1Cr13
165 | 中国 | GB/T 4237-2015 | 20Cr13 | S42020 | 420 | 刀具、阀门、轴承 | 热轧、锻造、切削加工、淬火回火 | 中碳马氏体不锈钢，旧牌号2Cr13
166 | 中国 | GB/T 4237-2015 | 30Cr13 | S42030 | 420 | 刀具、手术器械、模具 | 热轧、锻造、切削加工、淬火回火 | 中碳马氏体不锈钢，旧牌号3Cr13
167 | 中国 | GB/T 4237-2015 | 40Cr13 | S42040 | 420 | 刀具、模具、轴承 | 热轧、锻造、切削加工、淬火回火 | 高碳马氏体不锈钢，旧牌号4Cr13
168 | 中国 | GB/T 4237-2015 | 50Cr15MoV | S46050 | 460 | 刀具、模具、轴承 | 热轧、锻造、切削加工、淬火回火 | 含钼钒马氏体不锈钢
169 | 中国 | GB/T 4237-2015 | 68Cr17 | S44070 | 440C | 高硬度模具、轴承、刀具 | 热轧、锻造、切削加工、淬火回火 | 高碳高铬马氏体不锈钢，旧牌号7Cr17
170 | 中国 | GB/T 4237-2015 | 10Cr15 | S11510 | 410 | 结构件、紧固件 | 热轧、锻造、切削加工 | 马氏体不锈钢，旧牌号1Cr15
171 | 中国 | GB/T 4237-2015 | 10Cr17Mo | S11790 | 434 | 汽车排气系统、化工设备 | 热轧、锻造、切削加工 | 含钼铁素体/马氏体钢，旧牌号1Cr17Mo
172 | 中国 | GB/T 4237-2015 | 17Cr16Ni2 | S43120 | 431 | 汽轮机叶片、高强度结构件 | 热轧、锻造、切削加工、淬火回火 | 马氏体不锈钢
173 | 中国 | GB/T 4237-2015 | 04Cr13Ni5Mo | S41595 | 415 | 高强度结构件、船舶配件 | 热轧、锻造、切削加工、淬火回火 | 马氏体-奥氏体双相钢
174 | 中国 | GB/T 4237-2015 | 04Cr13Ni8Mo2Al | S51380 | 415 | 高强度耐蚀结构件 | 热轧、锻造、切削加工、沉淀硬化 | 沉淀硬化马氏体钢
175 | 中国 | GB/T 4237-2015 | 09Cr17Ni5Mo3N | S51750 | 415 | 高强度耐蚀结构件、航空航天 | 热轧、锻造、切削加工、沉淀硬化 | 沉淀硬化马氏体钢
176 | 中国 | GB/T 4237-2015 | 05Cr17Ni4Cu4Nb | S51740 | 17-4PH | 航空航天结构件、模具、核工业 | 热轧、锻造、切削加工、沉淀硬化 | 马氏体沉淀硬化不锈钢，旧牌号0Cr17Ni4Cu4Nb
177 | 中国 | GB/T 4237-2015 | 07Cr15Ni7Mo2Al | S51570 | 17-7PH | 航空航天结构件、弹簧 | 热轧、锻造、切削加工、沉淀硬化 | 半奥氏体沉淀硬化钢，旧牌号0Cr15Ni7Mo2Al
178 | 中国 | GB/T 4237-2015 | 07Cr17Ni7Al | S51770 | 17-7PH | 航空航天结构件、弹簧 | 热轧、锻造、切削加工、沉淀硬化 | 半奥氏体沉淀硬化钢，旧牌号0Cr17Ni7Al
179 | 中国 | GB/T 4237-2015 | 06Cr17Ni7AlTi | S51778 | 17-7PH | 航空航天结构件、高温部件 | 热轧、锻造、切削加工、沉淀硬化 | 钛强化沉淀硬化钢
180 | 中国 | GB/T 4237-2015 | 022Cr12Ni9Cu2NbTi | S51290 | PH15-7Mo | 航空航天结构件、高强度零件 | 热轧、锻造、切削加工、沉淀硬化 | 半奥氏体沉淀硬化钢
181 | 中国 | GB/T 4237-2015 | 03Cr22Mn5Ni2MoCuN | S22294 | 22294 | 化工设备、耐氯离子腐蚀 | 热轧、锻造、焊接 | 高锰节镍双相钢
182 | 中国 | GB/T 4237-2015 | 03Cr25Ni6Mo3Cu2N | S25554 | 25554 | 耐海水、化工腐蚀设备 | 热轧、锻造、焊接 | 超级双相钢
183 | 中国 | GB/T 4238-2015 | 06Cr19Ni10 | S30408 | 304 | 锅炉过热器、热交换器、炉构件 | 热轧、锻造、焊接 | 最常用耐热奥氏体钢，旧牌号0Cr18Ni9
184 | 中国 | GB/T 4238-2015 | 07Cr19Ni10 | S30409 | 304 | 锅炉过热器、热交换器 | 热轧、锻造、焊接 | 旧牌号1Cr18Ni9
185 | 中国 | GB/T 4238-2015 | 06Cr18Ni11Ti | S32168 | 321 | 航空发动机排气管、高温部件 | 热轧、锻造、焊接 | 钛稳定化耐热钢，旧牌号0Cr18Ni10Ti
186 | 中国 | GB/T 4238-2015 | 07Cr19Ni11Ti | S32169 | 321 | 航空发动机排气管、高温部件 | 热轧、锻造、焊接 | 钛稳定化耐热钢，旧牌号1Cr18Ni11Ti
187 | 中国 | GB/T 4238-2015 | 06Cr18Ni11Nb | S34778 | 347 | 航空发动机排气管、焊接构件 | 热轧、锻造、焊接 | 铌稳定化耐热钢，旧牌号0Cr18Ni11Nb
188 | 中国 | GB/T 4238-2015 | 07Cr18Ni11Nb | S34779 | 347 | 焊接构件、高温部件 | 热轧、锻造、焊接 | 铌稳定化耐热钢，旧牌号1Cr19Ni11Nb
189 | 中国 | GB/T 4238-2015 | 06Cr17Ni12Mo2 | S31608 | 316 | 化工设备、海水环境耐热构件 | 热轧、锻造、焊接 | 通用316耐热钢，旧牌号0Cr17Ni12Mo2
190 | 中国 | GB/T 4238-2015 | 07Cr17Ni12Mo2 | S31609 | 316 | 化工设备、海水环境耐热构件 | 热轧、锻造、焊接 | 旧牌号1Cr17Ni12Mo2
191 | 中国 | GB/T 4238-2015 | 06Cr17Ni12Mo2Ti | S31668 | 316 | 焊接耐热构件、高温部件 | 热轧、锻造、焊接 | 钛稳定化，旧牌号0Cr18Ni12Mo3Ti
192 | 中国 | GB/T 4238-2015 | 06Cr17Ni12Mo2Nb | S31678 | 316 | 焊接耐热构件、高温部件 | 热轧、锻造、焊接 | 铌稳定化
193 | 中国 | GB/T 4238-2015 | 06Cr19Ni13Mo3 | S31708 | 317 | 化工设备、含硫环境耐热构件 | 热轧、锻造、焊接 | 通用317耐热钢，旧牌号0Cr19Ni13Mo3
194 | 中国 | GB/T 4238-2015 | 06Cr23Ni13 | S30908 | 309 | 化工设备、热处理炉构件 | 热轧、锻造、焊接 | 耐热奥氏体钢，旧牌号0Cr23Ni13
195 | 中国 | GB/T 4238-2015 | 06Cr25Ni20 | S31008 | 310S | 热处理炉构件、高温换热器、辐射管 | 热轧、锻造、焊接 | 高镍耐热奥氏体钢，旧牌号0Cr25Ni20
196 | 中国 | GB/T 4238-2015 | 07Cr19Ni10 | S30409 | 304 | 一般耐热构件 | 热轧、锻造、焊接 | 旧牌号1Cr18Ni9
197 | 中国 | GB/T 4238-2015 | 07Cr19Ni11Ti | S32169 | 321 | 高温耐热构件 | 热轧、锻造、焊接 | 旧牌号1Cr18Ni11Ti
198 | 中国 | GB/T 4238-2015 | 08Cr21Ni11Si2CeN | S30859 | 308 | 高温耐热构件、炉具 | 热轧、锻造、焊接 | 含铈耐热钢
199 | 中国 | GB/T 4238-2015 | 12Cr18Ni9 | S30210 | 302 | 食品设备、化工容器耐热构件 | 热轧、锻造、焊接 | 旧牌号1Cr18Ni9
200 | 中国 | GB/T 4238-2015 | 12Cr18Ni9Si3 | S30240 | 302 | 高温耐热构件、炉具 | 热轧、锻造、焊接 | 高硅耐热钢，旧牌号1Cr18Ni9Si3
201 | 中国 | GB/T 4238-2015 | 16Cr20Ni14Si2 | S38240 | 38240 | 高温耐热构件、炉具 | 热轧、锻造、焊接 | 高硅耐热钢，旧牌号1Cr20Ni14Si2
202 | 中国 | GB/T 4238-2015 | 16Cr23Ni13 | S30920 | 309 | 热处理炉构件、高温风道 | 热轧、锻造、焊接 | 耐热奥氏体钢，旧牌号2Cr23Ni13
203 | 中国 | GB/T 4238-2015 | 16Cr25N | S12550 | 310 | 高温耐热构件、炉具 | 热轧、锻造、焊接 | 氮强化耐热钢，旧牌号2Cr25N
204 | 中国 | GB/T 4238-2015 | 16Cr25Ni20Si2 | S38340 | 310 | 高温耐热构件、热处理炉 | 热轧、锻造、焊接 | 高硅高镍耐热钢，旧牌号1Cr25Ni20Si2
205 | 中国 | GB/T 4238-2015 | 20Cr25Ni20 | S31020 | 310 | 热处理炉构件、高温换热器 | 热轧、锻造、焊接 | 高镍耐热奥氏体钢，旧牌号2Cr25Ni20
206 | 中国 | GB/T 4238-2015 | 12Cr16Ni35 | S33010 | 330 | 高温弹簧、炉构件 | 热轧、锻造、焊接 | 高镍耐热钢，旧牌号1Cr16Ni35
207 | 中国 | GB/T 4238-2015 | 22Cr12NiMoWV | S47220 | 47220 | 高温结构件、模具 | 热轧、锻造、切削加工、淬火回火 | 耐热马氏体钢，旧牌号2Cr12NiMoWV
208 | 中国 | GB/T 4238-2015 | 06Cr13Al | S11348 | 410S | 锅炉部件、热交换器 | 热轧、锻造、焊接 | 铝处理铁素体耐热钢，旧牌号0Cr13Al
209 | 中国 | GB/T 4238-2015 | 10Cr17 | S11710 | 430 | 建筑装饰、热交换器 | 热轧、锻造、焊接 | 铁素体耐热钢，旧牌号1Cr17
210 | 中国 | GB/T 4238-2015 | 10Cr17Mo | S11790 | 434 | 汽车排气系统、化工设备 | 热轧、锻造、焊接 | 含钼铁素体耐热钢，旧牌号1Cr17Mo
211 | 中国 | GB/T 4238-2015 | 12Cr12 | S40310 | 403 | 汽轮机叶片、结构件 | 热轧、锻造、切削加工 | 马氏体耐热钢，旧牌号1Cr12
212 | 中国 | GB/T 4238-2015 | 12Cr13 | S41010 | 410 | 汽轮机叶片、阀门、结构件 | 热轧、锻造、切削加工、淬火回火 | 马氏体耐热钢，旧牌号1Cr13
213 | 中国 | GB/T 4238-2015 | 10Cr18Ni12 | S30510 | 305 | 深冲成形耐热构件 | 热轧、锻造、焊接 | 奥氏体耐热钢，旧牌号1Cr18Ni12
214 | 中国 | GB/T 4238-2015 | 12Cr17Ni7 | S30110 | 301 | 弹簧、弹性元件耐热件 | 热轧、锻造、焊接 | 旧牌号1Cr17Ni7
215 | 中国 | GB/T 4238-2015 | 14Cr18Ni11Si4AlTi | S21860 | 21860 | 高温耐火材料、炉具 | 热轧、锻造、焊接 | 高硅耐热钢，旧牌号1Cr18Ni11Si4AlTi
216 | 中国 | GB/T 4238-2015 | 17Cr16Ni2 | S43120 | 431 | 汽轮机叶片、高强度耐热结构件 | 热轧、锻造、切削加工、淬火回火 | 马氏体耐热钢
217 | 中国 | GB/T 4238-2015 | 20Cr13 | S42020 | 420 | 刀具、阀门、轴承耐热件 | 热轧、锻造、切削加工、淬火回火 | 中碳马氏体耐热钢，旧牌号2Cr13
218 | 中国 | GB/T 4238-2015 | 30Cr13 | S42030 | 420 | 刀具、手术器械耐热件 | 热轧、锻造、切削加工、淬火回火 | 中碳马氏体耐热钢，旧牌号3Cr13
219 | 中国 | GB/T 4238-2015 | 40Cr13 | S42040 | 420 | 刀具、模具耐热件 | 热轧、锻造、切削加工、淬火回火 | 高碳马氏体耐热钢，旧牌号4Cr13
220 | 中国 | GB/T 4238-2015 | 50Cr15MoV | S46050 | 460 | 刀具、模具、轴承耐热件 | 热轧、锻造、切削加工、淬火回火 | 含钼钒马氏体耐热钢
221 | 中国 | GB/T 4238-2015 | 68Cr17 | S44070 | 440C | 高硬度模具、轴承耐热件 | 热轧、锻造、切削加工、淬火回火 | 高碳高铬马氏体耐热钢，旧牌号7Cr17
222 | 中国 | GB/T 4238-2015 | 10Cr15 | S11510 | 410 | 结构件、紧固件耐热件 | 热轧、锻造、切削加工 | 马氏体耐热钢，旧牌号1Cr15
223 | 中国 | GB/T 4238-2015 | 05Cr17Ni4Cu4Nb | S51740 | 17-4PH | 航空航天耐热结构件、模具 | 热轧、锻造、切削加工、沉淀硬化 | 马氏体沉淀硬化耐热钢，旧牌号0Cr17Ni4Cu4Nb
224 | 中国 | GB/T 4238-2015 | 05Cr19Ni10Si2CeN | S30450 | 304 | 高温耐热构件 | 热轧、锻造、焊接 | 含铈氮强化耐热钢
225 | 中国 | GB/T 4238-2015 | 06Cr15Ni25Ti2MoAlVB | S51525 | 51525 | 航空发动机高温部件、燃气轮机 | 热轧、锻造、切削加工、沉淀硬化 | 高镍沉淀硬化耐热钢，旧牌号0Cr15Ni25Ti2MoAlVB
226 | 中国 | GB/T 4238-2015 | 06Cr17Ni7AlTi | S51778 | 17-7PH | 航空航天耐热结构件、高温部件 | 热轧、锻造、切削加工、沉淀硬化 | 钛强化沉淀硬化耐热钢
227 | 中国 | GB/T 4238-2015 | 07Cr15Ni7Mo2Al | S51570 | 17-7PH | 航空航天耐热结构件、弹簧 | 热轧、锻造、切削加工、沉淀硬化 | 半奥氏体沉淀硬化耐热钢，旧牌号0Cr15Ni7Mo2Al
228 | 中国 | GB/T 4238-2015 | 07Cr17Ni7Al | S51770 | 17-7PH | 航空航天耐热结构件、弹簧 | 热轧、锻造、切削加工、沉淀硬化 | 半奥氏体沉淀硬化耐热钢，旧牌号0Cr17Ni7Al
229 | 中国 | GB/T 4238-2015 | 08Cr21Ni11Si2CeN | S30859 | 308 | 高温耐热构件、炉具 | 热轧、锻造、焊接 | 含铈耐热钢
230 | 中国 | GB/T 4238-2015 | 09Cr17Ni5Mo3N | S51750 | 415 | 高强度耐热耐蚀结构件、航空航天 | 热轧、锻造、切削加工、沉淀硬化 | 沉淀硬化马氏体耐热钢