## 牌号汇总
序号 | 中国 | 中国规范号 | 钢级grade | UNS号 | 行业通称或者简称 | 通途 | 成型工艺 | 备注
1 | 中国 | GB/T 34356-2017 | Q235B |  | 碳素钢法兰锻件 | 低温环境用法兰（-73°C~-29°C） | 锻造 | 碳素钢，屈服强度≥235MPa
2 | 中国 | GB/T 34356-2017 | Q235C |  | 碳素钢法兰锻件 | 低温环境用法兰（-73°C~-29°C） | 锻造 | 碳素钢，C级质量
3 | 中国 | GB/T 34356-2017 | Q235D |  | 碳素钢法兰锻件 | 低温环境用法兰（-73°C~-29°C） | 锻造 | 碳素钢，D级质量（-20°C冲击）
4 | 中国 | GB/T 34356-2017 | Q345B |  | 低合金钢法兰锻件 | 低温环境用法兰（-73°C~-29°C） | 锻造 | 低合金钢，屈服强度≥345MPa
5 | 中国 | GB/T 34356-2017 | Q345C |  | 低合金钢法兰锻件 | 低温环境用法兰（-73°C~-29°C） | 锻造 | 低合金钢，C级质量
6 | 中国 | GB/T 34356-2017 | Q345D |  | 低合金钢法兰锻件 | 低温环境用法兰（-73°C~-29°C） | 锻造 | 低合金钢，D级质量（-20°C冲击）
7 | 中国 | GB/T 34356-2017 | 09MnNiDR |  | 低合金低温钢法兰锻件 | 低温环境用法兰（-73°C~-29°C） | 锻造 | 低合金钢，低温用，屈服强度≥290MPa
8 | 中国 | GB/T 34356-2017 | 16MnDR |  | 低合金低温钢法兰锻件 | 低温环境用法兰（-73°C~-29°C） | 锻造 | 低合金钢，低温用
9 | 中国 | GB/T 34359-2017 | 通用技术条件，不规定具体牌号 |  | 变形铝合金精密锻件 | 适用于质量<15kg的变形铝合金热模锻件 | 热模锻 | 通用技术条件标准，引用GB/T 16475确定合金牌号
10 | 中国 | GB/T 37400.8-2019 | 通用技术条件，不规定具体牌号 |  | 重型机械用大型锻件 | 适用于液压机和锻锤自由锻造的碳素结构钢和合金结构钢大型锻件 | 自由锻 | 引用GB/T 33083（大型碳素结构钢锻件）和GB/T 33084（大型合金结构钢锻件）
11 | 中国 | GB/T 37676-2019 | 工艺规范，不规定具体牌号 |  | 高速精密热镦锻件 | 适用于节拍≥50件/min、质量≤7.5kg的热镦锻件工艺编制 | 热镦锻 | 工艺规范标准，非产品标准，不规定具体钢级
12 | 中国 | GB/T 38443-2019 | GH4145 |  | 镍基高温合金棒材和锻件 | 航空发动机、燃气轮机等高温部件用棒材和锻件 | 锻造/轧制 | 镍基高温合金，适用于棒材直径50~250mm、锻件截面厚度≤250mm
13 | 中国 | GB/T 40883-2021 | 通用技术条件，引用GB/T 15712 |  | 微合金钢锻件 | 适用于最大截面厚度≤200mm的微合金钢锻件（汽车底盘零件等） | 模锻 | 通用技术条件标准，引用GB/T 15712（非调质机械结构钢）确定材料
14 | 中国 | GB/T 42602-2023 | Ni2系列 |  | 大型转子锻件材料 | 钢锭≥150t、锻件≥90t的大型锻钢件锻造 | 自由锻 | 转子材料系列，化学成分见附录A
15 | 中国 | GB/T 42602-2023 | Ni3系列 |  | 大型转子锻件材料 | 钢锭≥150t、锻件≥90t的大型锻钢件锻造 | 自由锻 | 转子材料系列，化学成分见附录A
16 | 中国 | GB/T 42602-2023 | Ni4系列 |  | 大型转子锻件材料 | 钢锭≥150t、锻件≥90t的大型锻钢件锻造 | 自由锻 | 转子材料系列，化学成分见附录A
17 | 中国 | GB/T 42602-2023 | Cr2系列 |  | 大型支承辊锻件材料 | 钢锭≥150t、锻件≥90t的大型锻钢件锻造 | 自由锻 | 支承辊材料系列，化学成分见附录A
18 | 中国 | GB/T 42602-2023 | Cr3系列 |  | 大型支承辊锻件材料 | 钢锭≥150t、锻件≥90t的大型锻钢件锻造 | 自由锻 | 支承辊材料系列，化学成分见附录A
19 | 中国 | GB/T 42602-2023 | Cr4系列 |  | 大型支承辊锻件材料 | 钢锭≥150t、锻件≥90t的大型锻钢件锻造 | 自由锻 | 支承辊材料系列，化学成分见附录A
20 | 中国 | GB/T 42602-2023 | 12Cr2Mo1 |  | 压力容器用锻件材料 | 钢锭≥150t、锻件≥90t的大型锻钢件锻造 | 自由锻 | 容器材料，化学成分见附录A
21 | 中国 | GB/T 42602-2023 | 12Cr2Mo1V |  | 压力容器用锻件材料 | 钢锭≥150t、锻件≥90t的大型锻钢件锻造 | 自由锻 | 容器材料，化学成分见附录A
22 | 中国 | GB/T 42602-2023 | 20MnNiMo |  | 核电用锻件材料 | 钢锭≥150t、锻件≥90t的大型锻钢件锻造 | 自由锻 | 核电材料，化学成分见附录A