## 牌号汇总
序号 | 中国 | 中国规范号 | 钢级(grade) | UNS号 | 行业通称或者简称 | 通途 | 成型工艺 | 备注
1 | 中国 | GB/T 3531-2014 | Q345DR |  | 低温压力容器用钢板 | 低温压力容器（设计温度≥-40°C） | 轧制/锻造
2 | 中国 | GB/T 3531-2014 | Q370DR |  | 低温压力容器用钢板 | 低温压力容器（设计温度≥-40°C） | 轧制/锻造
3 | 中国 | GB/T 3531-2014 | 09MnNiDR |  | 低温压力容器用钢板 | 低温压力容器（设计温度≥-70°C） | 轧制/锻造
4 | 中国 | GB/T 3531-2014 | 06N |  | 低温压力容器用钢板 | 低温压力容器（设计温度≥-70°C） | 轧制/锻造 | 含Nb细化晶粒
5 | 中国 | GB/T 3531-2014 | 15MnNiDR |  | 低温压力容器用钢板 | 低温压力容器（设计温度≥-55°C） | 轧制/锻造
6 | 中国 | GB/T 3531-2014 | 07MnNi6 |  | 低温压力容器用钢板 | 低温压力容器（设计温度≥-100°C） | 轧制/锻造 | 德标对应16Mo3
7 | 中国 | GB/T 3531-2014 | 06CrNiMo |  | 低温压力容器用钢板 | 低温压力容器（设计温度≥-105°C） | 轧制 | 双相不锈钢
8 | 中国 | GB/T 3531-2014 | 06Cr19Ni10 | S30408 | 304 | 低温压力容器（设计温度≥-196°C） | 轧制 | 奥氏体不锈钢
9 | 中国 | GB/T 3531-2014 | 022Cr19Ni10 | S30403 | 304L | 低温压力容器（设计温度≥-196°C） | 轧制 | 奥氏体不锈钢，超低碳
10 | 中国 | GB/T 3531-2014 | 06Cr17Ni12Mo2 | S31608 | 316 | 低温压力容器（设计温度≥-196°C） | 轧制 | 奥氏体不锈钢，含Mo
11 | 中国 | GB/T 3531-2014 | 022Cr17Ni12Mo2 | S31603 | 316L | 低温压力容器（设计温度≥-196°C） | 轧制 | 奥氏体不锈钢，超低碳
12 | 中国 | GB/T 3531-2014 | 06Cr25Ni20 | S31008 | 310S | 低温压力容器（设计温度≥-196°C） | 轧制 | 奥氏体不锈钢，耐高温
13 | 中国 | GB/T 24511-2017 | 06Cr19Ni10 | S30408 | 304 | 承压设备用不锈钢/耐热钢 | 轧制 | 奥氏体不锈钢
14 | 中国 | GB/T 24511-2017 | 022Cr19Ni10 | S30403 | 304L | 承压设备用不锈钢/耐热钢 | 轧制 | 奥氏体不锈钢，超低碳
15 | 中国 | GB/T 24511-2017 | 06Cr19Ni10Nb | S32168 | 321 | 承压设备用不锈钢/耐热钢 | 轧制 | 奥氏体不锈钢，含Nb
16 | 中国 | GB/T 24511-2017 | 06Cr18Ni11Nb | S32168 | 321 | 承压设备用不锈钢/耐热钢 | 轧制 | 奥氏体不锈钢，含Nb
17 | 中国 | GB/T 24511-2017 | 06Cr17Ni12Mo2 | S31608 | 316 | 承压设备用不锈钢/耐热钢 | 轧制 | 奥氏体不锈钢，含Mo
18 | 中国 | GB/T 24511-2017 | 022Cr17Ni12Mo2 | S31603 | 316L | 承压设备用不锈钢/耐热钢 | 轧制 | 奥氏体不锈钢，超低碳
19 | 中国 | GB/T 24511-2017 | 06Cr25Ni20 | S31008 | 310S | 承压设备用不锈钢/耐热钢 | 轧制 | 奥氏体不锈钢，耐高温
20 | 中国 | GB/T 24511-2017 | 06Cr23Ni13 | S30908 | 309S | 承压设备用不锈钢/耐热钢 | 轧制 | 奥氏体不锈钢，耐高温
21 | 中国 | GB/T 24511-2017 | 00Cr17Ni13Mo2N | S31703 | 317L | 承压设备用不锈钢/耐热钢 | 轧制 | 奥氏体不锈钢，超低碳含Mo
22 | 中国 | GB/T 24511-2017 | 00Cr22Ni5Mo3N | S31803 | 2205 | 承压设备用不锈钢/耐热钢 | 轧制 | 双相不锈钢
23 | 中国 | GB/T 24511-2017 | 00Cr25Ni6Mo3N | S32750 | 2507 | 承压设备用不锈钢/耐热钢 | 轧制 | 双相不锈钢，高合金
24 | 中国 | GB/T 24511-2017 | 06Cr26Ni5Si2 | S32205 | 2205 | 承压设备用不锈钢/耐热钢 | 轧制 | 双相不锈钢
25 | 中国 | GB/T 24511-2017 | 06Cr13 | S41008 | 410 | 承压设备用不锈钢/耐热钢 | 轧制 | 铁素体不锈钢
26 | 中国 | GB/T 24511-2017 | 12Cr13 | S41008 | 410 | 承压设备用不锈钢/耐热钢 | 轧制 | 铁素体不锈钢
27 | 中国 | GB/T 24511-2017 | 20Cr13 | S42000 | 420 | 承压设备用不锈钢/耐热钢 | 轧制 | 马氏体不锈钢
28 | 中国 | GB/T 24511-2017 | 30Cr13 | S42000 | 420 | 承压设备用不锈钢/耐热钢 | 轧制 | 马氏体不锈钢
29 | 中国 | GB/T 24511-2017 | 40Cr13 | S42000 | 420 | 承压设备用不锈钢/耐热钢 | 轧制 | 马氏体不锈钢
30 | 中国 | GB/T 24511-2017 | 06Cr17 | S43000 | 430 | 承压设备用不锈钢/耐热钢 | 轧制 | 铁素体不锈钢
31 | 中国 | GB/T 24511-2017 | 06Cr13Al | S43000 | 430J1 | 承压设备用不锈钢/耐热钢 | 轧制 | 铁素体不锈钢，含Al
32 | 中国 | GB/T 24511-2017 | 06Cr17Ni4Cu4Nb | S17400 | 17-4PH | 承压设备用不锈钢/耐热钢 | 轧制 | 沉淀硬化不锈钢
33 | 中国 | GB/T 24511-2017 | 07Cr17Ni7Al | S17700 | 17-7PH | 承压设备用不锈钢/耐热钢 | 轧制 | 沉淀硬化不锈钢
34 | 中国 | GB/T 24511-2017 | 12Cr5Mo | S41040 | 410Nb | 承压设备用不锈钢/耐热钢 | 轧制 | 铁素体耐热不锈钢
35 | 中国 | GB/T 24511-2017 | 00Cr30Ni25 | S31004 | 310 | 承压设备用不锈钢/耐热钢 | 轧制 | 奥氏体耐热不锈钢
36 | 中国 | GB 150.2-2011 | Q235B |  | 一般压力容器用钢 | 一般压力容器 | 轧制 | 碳素钢
37 | 中国 | GB 150.2-2011 | Q235C |  | 一般压力容器用钢 | 一般压力容器 | 轧制 | 碳素钢
38 | 中国 | GB 150.2-2011 | Q235D |  | 一般压力容器用钢 | 一般压力容器 | 轧制 | 碳素钢
39 | 中国 | GB 150.2-2011 | Q245R |  | 压力容器用钢 | 压力容器 | 轧制/锻造 | 碳素钢
40 | 中国 | GB 150.2-2011 | Q345R |  | 压力容器用钢 | 压力容器 | 轧制/锻造 | 低合金钢
41 | 中国 | GB 150.2-2011 | Q370R |  | 压力容器用钢 | 压力容器 | 轧制/锻造 | 低合金钢
42 | 中国 | GB 150.2-2011 | Q420R |  | 压力容器用钢 | 压力容器 | 轧制/锻造 | 低合金钢
43 | 中国 | GB 150.2-2011 | 16MnR |  | 压力容器用钢 | 压力容器 | 轧制/锻造 | 低合金钢，老牌号
44 | 中国 | GB 150.2-2011 | 15MnVR |  | 压力容器用钢 | 压力容器 | 轧制/锻造 | 低合金钢
45 | 中国 | GB 150.2-2011 | 15MnNbR |  | 压力容器用钢 | 压力容器 | 轧制/锻造 | 低合金钢
46 | 中国 | GB 150.2-2011 | 13MnNiMoR |  | 压力容器用钢 | 压力容器 | 轧制/锻造 | 低合金钢
47 | 中国 | GB 150.2-2011 | 15MnNiDR |  | 低温压力容器用钢 | 低温压力容器 | 轧制/锻造 | 低合金钢
48 | 中国 | GB 150.2-2011 | 09MnNiDR |  | 低温压力容器用钢 | 低温压力容器 | 轧制/锻造 | 低合金钢
49 | 中国 | GB 150.2-2011 | 06N |  | 低温压力容器用钢 | 低温压力容器 | 轧制/锻造 | 低合金钢，含Nb细化晶粒
50 | 中国 | GB 150.2-2011 | 06Cr19Ni10 | S30408 | 304 | 压力容器用不锈钢 | 轧制 | 奥氏体不锈钢
51 | 中国 | GB 150.2-2011 | 022Cr19Ni10 | S30403 | 304L | 压力容器用不锈钢 | 轧制 | 奥氏体不锈钢，超低碳
52 | 中国 | GB 150.2-2011 | 06Cr17Ni12Mo2 | S31608 | 316 | 压力容器用不锈钢 | 轧制 | 奥氏体不锈钢，含Mo
53 | 中国 | GB 150.2-2011 | 022Cr17Ni12Mo2 | S31603 | 316L | 压力容器用不锈钢 | 轧制 | 奥氏体不锈钢，超低碳
54 | 中国 | GB 150.2-2011 | 06Cr13 | S41008 | 410 | 压力容器用不锈钢 | 轧制 | 铁素体不锈钢
55 | 中国 | GB 150.2-2011 | 12Cr13 | S41008 | 410 | 压力容器用不锈钢 | 轧制 | 铁素体不锈钢
56 | 中国 | GB 150.2-2011 | 20Cr13 | S42000 | 420 | 压力容器用不锈钢 | 轧制 | 马氏体不锈钢
57 | 中国 | GB 150.2-2011 | 30Cr13 | S42000 | 420 | 压力容器用不锈钢 | 轧制 | 马氏体不锈钢
58 | 中国 | GB 150.2-2011 | 40Cr13 | S42000 | 420 | 压力容器用不锈钢 | 轧制 | 马氏体不锈钢
59 | 中国 | GB 150.2-2011 | 06Cr17 | S43000 | 430 | 压力容器用不锈钢 | 轧制 | 铁素体不锈钢
60 | 中国 | GB 150.2-2011 | 06Cr17Ni4Cu4Nb | S17400 | 17-4PH | 压力容器用不锈钢 | 轧制 | 沉淀硬化不锈钢
61 | 中国 | GB 150.2-2011 | 07Cr17Ni7Al | S17700 | 17-7PH | 压力容器用不锈钢 | 轧制 | 沉淀硬化不锈钢
62 | 中国 | GB 150.2-2011 | 15CrMoR |  | 耐热钢 | 高温压力容器 | 轧制/锻造 | 低合金耐热钢
63 | 中国 | GB 150.2-2011 | 14Cr1MoR |  | 耐热钢 | 高温压力容器 | 轧制/锻造 | 低合金耐热钢
64 | 中国 | GB 150.2-2011 | 12Cr2Mo1R |  | 耐热钢 | 高温压力容器 | 轧制/锻造 | 低合金耐热钢
65 | 中国 | GB 150.2-2011 | 12Cr1MoVR |  | 耐热钢 | 高温压力容器 | 轧制/锻造 | 低合金耐热钢
66 | 中国 | GB 150.2-2011 | 20 |  | 一般结构用钢 | 压力容器结构件 | 热轧/锻造 | 碳素钢
67 | 中国 | GB 150.2-2011 | 30 |  | 一般结构用钢 | 压力容器结构件 | 热轧/锻造 | 碳素钢
68 | 中国 | GB 150.2-2011 | 35 |  | 一般结构用钢 | 压力容器结构件 | 热轧/锻造 | 碳素钢
69 | 中国 | GB 150.2-2011 | 40 |  | 一般结构用钢 | 压力容器结构件 | 热轧/锻造 | 碳素钢
70 | 中国 | GB 150.2-2011 | 45 |  | 一般结构用钢 | 压力容器结构件 | 热轧/锻造 | 碳素钢
71 | 中国 | GB 150.2-2011 | 15CrMo |  | 耐热钢 | 高温压力容器 | 锻造 | 合金耐热钢
72 | 中国 | GB 150.2-2011 | 20CrMo |  | 结构用钢 | 压力容器结构件 | 锻造 | 合金结构钢
73 | 中国 | GB 150.2-2011 | 35CrMo |  | 结构用钢 | 压力容器结构件 | 锻造 | 合金结构钢
74 | 中国 | GB 150.2-2011 | 42CrMo |  | 结构用钢 | 压力容器结构件 | 锻造 | 合金结构钢
75 | 中国 | GB 150.2-2011 | 06Cr19Ni10Nb | S32168 | 321 | 压力容器用不锈钢 | 轧制 | 奥氏体不锈钢，含Nb
76 | 中国 | GB 150.2-2011 | 06Cr25Ni20 | S31008 | 310S | 压力容器用不锈钢 | 轧制 | 奥氏体不锈钢，耐高温
77 | 中国 | GB 13318-2003 |  |  |  | 锻造生产安全与环保通则 |  | 不规定具体钢级，适用各类锻造用钢
78 | 中国 | GB/T 12361-2016 |  |  |  | 钢质模锻件通用技术条件 |  | 引用GB/T 699、GB/T 3077等标准规定材料牌号
79 | 中国 | GB/T 12362-2016 |  |  |  | 钢质模锻件公差及机械加工余量 |  | 规定公差和余量，不规定具体钢级
80 | 中国 | GB/T 12363-2021 |  |  |  | 锻件功能分类 |  | 按功能分类，不规定具体钢级
81 | 中国 | GB/T 13320-2025 |  |  |  | 钢质模锻件金相组织评级 |  | 规定金相组织评级方法，不规定具体钢级
82 | 中国 | GB/T 20911-2007 |  |  |  | 锻造用半成品尺寸形状质量公差 |  | 规定半成品公差，不规定具体钢级
83 | 中国 | GB/T 21469-2008 |  |  |  | 锤上自由锻件机械加工余量与公差（一般要求） |  | 规定余量和公差，不规定具体钢级
84 | 中国 | GB/T 21470-2008 |  |  |  | 锤上自由锻件机械加工余量与公差（盘柱环筒类） |  | 规定余量和公差，不规定具体钢级
85 | 中国 | GB/T 21471-2008 |  |  |  | 锤上自由锻件机械加工余量与公差（轴类） |  | 规定余量和公差，不规定具体钢级
86 | 中国 | GB/T 25135-2010 |  |  |  | 锻造工艺质量控制规范 |  | 规定质量控制要求，不规定具体钢级
87 | 中国 | GB/T 25136-2010 |  |  |  | 钢质自由锻件检验通用规则 |  | 规定检验规则，不规定具体钢级
88 | 中国 | GB/T 26638-2011 |  |  |  | 液压机自由锻件复杂程度分类及折合系数 |  | 按复杂程度分类，不规定具体钢级
89 | 中国 | GB/T 26639-2011 |  |  |  | 液压机自由锻件通用技术条件 |  | 引用GB/T 699、GB/T 3077等标准规定材料牌号
90 | 中国 | GB/T 29532-2013 |  |  |  | 钢质精密热模锻件通用技术条件 |  | 引用GB/T 699、GB/T 3077等标准规定材料牌号
91 | 中国 | GB/T 29533-2013 |  |  |  | 钢质模锻件材料消耗工艺定额编制方法 |  | 规定材料消耗定额编制方法，不规定具体钢级
92 | 中国 | GB/T 29534-2013 |  |  |  | 温锻冷锻联合成形锻件通用技术条件 |  | 引用GB/T 699、GB/T 3077等标准规定材料牌号
93 | 中国 | GB/T 32248-2015 | 30CrNi2Mo |  | 超高强度合金钢锻件 | 航空发动机零部件 | 锻造 | 超高强度合金钢
94 | 中国 | GB/T 32248-2015 | 34CrNi3Mo |  | 超高强度合金钢锻件 | 航空发动机零部件 | 锻造 | 超高强度合金钢
95 | 中国 | GB/T 32248-2015 | 30CrNi3MoV |  | 超高强度合金钢锻件 | 航空发动机零部件 | 锻造 | 超高强度合金钢
96 | 中国 | GB/T 32248-2015 | 30Cr2Ni4Mo |  | 超高强度合金钢锻件 | 航空发动机零部件 | 锻造 | 超高强度合金钢
97 | 中国 | GB/T 32248-2015 | 18CrNiMo7-6 |  | 超高强度合金钢锻件 | 齿轮等传动零件 | 锻造 | 渗碳合金钢
98 | 中国 | GB/T 32249-2015 | 5A06 |  | 铝镁合金锻件 | 航空航天结构件 | 锻造 | 铝镁系合金
99 | 中国 | GB/T 32249-2015 | 5A05 |  | 铝镁合金锻件 | 航空航天结构件 | 锻造 | 铝镁系合金
100 | 中国 | GB/T 32249-2015 | 7A04 |  | 铝锌镁铜合金锻件 | 航空航天结构件 | 锻造 | 铝锌镁铜系合金
101 | 中国 | GB/T 32249-2015 | 2A50 |  | 铝铜镁合金锻件 | 航空航天结构件 | 锻造 | 铝铜镁系合金
102 | 中国 | GB/T 32249-2015 | 2A14 |  | 铝铜硅合金锻件 | 航空航天结构件 | 锻造 | 铝铜硅系合金
103 | 中国 | GB/T 33879-2017 |  |  |  | 多向精密模锻件通用技术条件 |  | 引用GB/T 699、GB/T 3077等标准规定材料牌号