## 牌号汇总
序号 | 中国 | 中国规范号 | 钢级grade | UNS号 | 行业通称或者简称 | 通途 | 成型工艺 | 备注
1 | 中国 | GB 4234.1-2026 | 06Cr17Ni12Mo2 | S31673 | 316L医用不锈钢 | 外科植入物（骨固定板、骨螺钉、骨板等医用植入器械） | 锻造 | 修改采用ISO 5832-1:2024；2029-05-01实施；全部代替GB 4234.1-2017；强制性国家标准
2 | 中国 | GB/T 712-2022 | A |  | 船体结构钢A级 | 船舶及海洋工程结构（船体、甲板、舱壁、海上平台、海底管道等） | 热轧、正火、TMCP、调质等（按强度等级） | 推荐性国家标准；全部代替GB/T 712-2011；当有厚度方向性能要求时，牌号后加Z25或Z35；屈服强度≥235MPa，一般强度
3 | 中国 | GB/T 712-2022 | B |  | 船体结构钢B级 | 船舶及海洋工程结构（船体、甲板、舱壁、海上平台、海底管道等） | 热轧、正火、TMCP、调质等（按强度等级） | 推荐性国家标准；全部代替GB/T 712-2011；当有厚度方向性能要求时，牌号后加Z25或Z35；屈服强度≥235MPa，0℃冲击
4 | 中国 | GB/T 712-2022 | D |  | 船体结构钢D级 | 船舶及海洋工程结构（船体、甲板、舱壁、海上平台、海底管道等） | 热轧、正火、TMCP、调质等（按强度等级） | 推荐性国家标准；全部代替GB/T 712-2011；当有厚度方向性能要求时，牌号后加Z25或Z35；屈服强度≥235MPa，-20℃冲击
5 | 中国 | GB/T 712-2022 | E |  | 船体结构钢E级 | 船舶及海洋工程结构（船体、甲板、舱壁、海上平台、海底管道等） | 热轧、正火、TMCP、调质等（按强度等级） | 推荐性国家标准；全部代替GB/T 712-2011；当有厚度方向性能要求时，牌号后加Z25或Z35；屈服强度≥235MPa，-40℃冲击
6 | 中国 | GB/T 712-2022 | AH32 |  | 高强度船体结构钢AH32级 | 船舶及海洋工程结构（船体、甲板、舱壁、海上平台、海底管道等） | 热轧、正火、TMCP、调质等（按强度等级） | 推荐性国家标准；全部代替GB/T 712-2011；当有厚度方向性能要求时，牌号后加Z25或Z35；屈服强度≥315MPa
7 | 中国 | GB/T 712-2022 | DH32 |  | 高强度船体结构钢DH32级 | 船舶及海洋工程结构（船体、甲板、舱壁、海上平台、海底管道等） | 热轧、正火、TMCP、调质等（按强度等级） | 推荐性国家标准；全部代替GB/T 712-2011；当有厚度方向性能要求时，牌号后加Z25或Z35；屈服强度≥315MPa，-20℃冲击
8 | 中国 | GB/T 712-2022 | EH32 |  | 高强度船体结构钢EH32级 | 船舶及海洋工程结构（船体、甲板、舱壁、海上平台、海底管道等） | 热轧、正火、TMCP、调质等（按强度等级） | 推荐性国家标准；全部代替GB/T 712-2011；当有厚度方向性能要求时，牌号后加Z25或Z35；屈服强度≥315MPa，-40℃冲击
9 | 中国 | GB/T 712-2022 | FH32 |  | 高强度船体结构钢FH32级 | 船舶及海洋工程结构（船体、甲板、舱壁、海上平台、海底管道等） | 热轧、正火、TMCP、调质等（按强度等级） | 推荐性国家标准；全部代替GB/T 712-2011；当有厚度方向性能要求时，牌号后加Z25或Z35；屈服强度≥315MPa，-50℃冲击
10 | 中国 | GB/T 712-2022 | AH36 |  | 高强度船体结构钢AH36级 | 船舶及海洋工程结构（船体、甲板、舱壁、海上平台、海底管道等） | 热轧、正火、TMCP、调质等（按强度等级） | 推荐性国家标准；全部代替GB/T 712-2011；当有厚度方向性能要求时，牌号后加Z25或Z35；屈服强度≥355MPa
11 | 中国 | GB/T 712-2022 | DH36 |  | 高强度船体结构钢DH36级 | 船舶及海洋工程结构（船体、甲板、舱壁、海上平台、海底管道等） | 热轧、正火、TMCP、调质等（按强度等级） | 推荐性国家标准；全部代替GB/T 712-2011；当有厚度方向性能要求时，牌号后加Z25或Z35；屈服强度≥355MPa，-20℃冲击
12 | 中国 | GB/T 712-2022 | EH36 |  | 高强度船体结构钢EH36级 | 船舶及海洋工程结构（船体、甲板、舱壁、海上平台、海底管道等） | 热轧、正火、TMCP、调质等（按强度等级） | 推荐性国家标准；全部代替GB/T 712-2011；当有厚度方向性能要求时，牌号后加Z25或Z35；屈服强度≥355MPa，-40℃冲击
13 | 中国 | GB/T 712-2022 | FH36 |  | 高强度船体结构钢FH36级 | 船舶及海洋工程结构（船体、甲板、舱壁、海上平台、海底管道等） | 热轧、正火、TMCP、调质等（按强度等级） | 推荐性国家标准；全部代替GB/T 712-2011；当有厚度方向性能要求时，牌号后加Z25或Z35；屈服强度≥355MPa，-50℃冲击
14 | 中国 | GB/T 712-2022 | AH40 |  | 高强度船体结构钢AH40级 | 船舶及海洋工程结构（船体、甲板、舱壁、海上平台、海底管道等） | 热轧、正火、TMCP、调质等（按强度等级） | 推荐性国家标准；全部代替GB/T 712-2011；当有厚度方向性能要求时，牌号后加Z25或Z35；屈服强度≥390MPa
15 | 中国 | GB/T 712-2022 | DH40 |  | 高强度船体结构钢DH40级 | 船舶及海洋工程结构（船体、甲板、舱壁、海上平台、海底管道等） | 热轧、正火、TMCP、调质等（按强度等级） | 推荐性国家标准；全部代替GB/T 712-2011；当有厚度方向性能要求时，牌号后加Z25或Z35；屈服强度≥390MPa，-20℃冲击
16 | 中国 | GB/T 712-2022 | EH40 |  | 高强度船体结构钢EH40级 | 船舶及海洋工程结构（船体、甲板、舱壁、海上平台、海底管道等） | 热轧、正火、TMCP、调质等（按强度等级） | 推荐性国家标准；全部代替GB/T 712-2011；当有厚度方向性能要求时，牌号后加Z25或Z35；屈服强度≥390MPa，-40℃冲击
17 | 中国 | GB/T 712-2022 | FH40 |  | 高强度船体结构钢FH40级 | 船舶及海洋工程结构（船体、甲板、舱壁、海上平台、海底管道等） | 热轧、正火、TMCP、调质等（按强度等级） | 推荐性国家标准；全部代替GB/T 712-2011；当有厚度方向性能要求时，牌号后加Z25或Z35；屈服强度≥390MPa，-50℃冲击
18 | 中国 | GB/T 712-2022 | AH420 |  | 超高强度船体结构钢AH420级 | 船舶及海洋工程结构（船体、甲板、舱壁、海上平台、海底管道等） | 热轧、正火、TMCP、调质等（按强度等级） | 推荐性国家标准；全部代替GB/T 712-2011；当有厚度方向性能要求时，牌号后加Z25或Z35；屈服强度≥420MPa
19 | 中国 | GB/T 712-2022 | DH420 |  | 超高强度船体结构钢DH420级 | 船舶及海洋工程结构（船体、甲板、舱壁、海上平台、海底管道等） | 热轧、正火、TMCP、调质等（按强度等级） | 推荐性国家标准；全部代替GB/T 712-2011；当有厚度方向性能要求时，牌号后加Z25或Z35；屈服强度≥420MPa，-20℃冲击
20 | 中国 | GB/T 712-2022 | EH420 |  | 超高强度船体结构钢EH420级 | 船舶及海洋工程结构（船体、甲板、舱壁、海上平台、海底管道等） | 热轧、正火、TMCP、调质等（按强度等级） | 推荐性国家标准；全部代替GB/T 712-2011；当有厚度方向性能要求时，牌号后加Z25或Z35；屈服强度≥420MPa，-40℃冲击
21 | 中国 | GB/T 712-2022 | FH420 |  | 超高强度船体结构钢FH420级 | 船舶及海洋工程结构（船体、甲板、舱壁、海上平台、海底管道等） | 热轧、正火、TMCP、调质等（按强度等级） | 推荐性国家标准；全部代替GB/T 712-2011；当有厚度方向性能要求时，牌号后加Z25或Z35；屈服强度≥420MPa，-50℃冲击
22 | 中国 | GB/T 712-2022 | AH460 |  | 超高强度船体结构钢AH460级 | 船舶及海洋工程结构（船体、甲板、舱壁、海上平台、海底管道等） | 热轧、正火、TMCP、调质等（按强度等级） | 推荐性国家标准；全部代替GB/T 712-2011；当有厚度方向性能要求时，牌号后加Z25或Z35；屈服强度≥460MPa
23 | 中国 | GB/T 712-2022 | DH460 |  | 超高强度船体结构钢DH460级 | 船舶及海洋工程结构（船体、甲板、舱壁、海上平台、海底管道等） | 热轧、正火、TMCP、调质等（按强度等级） | 推荐性国家标准；全部代替GB/T 712-2011；当有厚度方向性能要求时，牌号后加Z25或Z35；屈服强度≥460MPa，-20℃冲击
24 | 中国 | GB/T 712-2022 | EH460 |  | 超高强度船体结构钢EH460级 | 船舶及海洋工程结构（船体、甲板、舱壁、海上平台、海底管道等） | 热轧、正火、TMCP、调质等（按强度等级） | 推荐性国家标准；全部代替GB/T 712-2011；当有厚度方向性能要求时，牌号后加Z25或Z35；屈服强度≥460MPa，-40℃冲击
25 | 中国 | GB/T 712-2022 | FH460 |  | 超高强度船体结构钢FH460级 | 船舶及海洋工程结构（船体、甲板、舱壁、海上平台、海底管道等） | 热轧、正火、TMCP、调质等（按强度等级） | 推荐性国家标准；全部代替GB/T 712-2011；当有厚度方向性能要求时，牌号后加Z25或Z35；屈服强度≥460MPa，-50℃冲击
26 | 中国 | GB/T 712-2022 | AH500 |  | 超高强度船体结构钢AH500级 | 船舶及海洋工程结构（船体、甲板、舱壁、海上平台、海底管道等） | 热轧、正火、TMCP、调质等（按强度等级） | 推荐性国家标准；全部代替GB/T 712-2011；当有厚度方向性能要求时，牌号后加Z25或Z35；屈服强度≥500MPa
27 | 中国 | GB/T 712-2022 | DH500 |  | 超高强度船体结构钢DH500级 | 船舶及海洋工程结构（船体、甲板、舱壁、海上平台、海底管道等） | 热轧、正火、TMCP、调质等（按强度等级） | 推荐性国家标准；全部代替GB/T 712-2011；当有厚度方向性能要求时，牌号后加Z25或Z35；屈服强度≥500MPa，-20℃冲击
28 | 中国 | GB/T 712-2022 | EH500 |  | 超高强度船体结构钢EH500级 | 船舶及海洋工程结构（船体、甲板、舱壁、海上平台、海底管道等） | 热轧、正火、TMCP、调质等（按强度等级） | 推荐性国家标准；全部代替GB/T 712-2011；当有厚度方向性能要求时，牌号后加Z25或Z35；屈服强度≥500MPa，-40℃冲击
29 | 中国 | GB/T 712-2022 | FH500 |  | 超高强度船体结构钢FH500级 | 船舶及海洋工程结构（船体、甲板、舱壁、海上平台、海底管道等） | 热轧、正火、TMCP、调质等（按强度等级） | 推荐性国家标准；全部代替GB/T 712-2011；当有厚度方向性能要求时，牌号后加Z25或Z35；屈服强度≥500MPa，-50℃冲击
30 | 中国 | GB/T 712-2022 | AH550 |  | 超高强度船体结构钢AH550级 | 船舶及海洋工程结构（船体、甲板、舱壁、海上平台、海底管道等） | 热轧、正火、TMCP、调质等（按强度等级） | 推荐性国家标准；全部代替GB/T 712-2011；当有厚度方向性能要求时，牌号后加Z25或Z35；屈服强度≥550MPa
31 | 中国 | GB/T 712-2022 | DH550 |  | 超高强度船体结构钢DH550级 | 船舶及海洋工程结构（船体、甲板、舱壁、海上平台、海底管道等） | 热轧、正火、TMCP、调质等（按强度等级） | 推荐性国家标准；全部代替GB/T 712-2011；当有厚度方向性能要求时，牌号后加Z25或Z35；屈服强度≥550MPa，-20℃冲击
32 | 中国 | GB/T 712-2022 | EH550 |  | 超高强度船体结构钢EH550级 | 船舶及海洋工程结构（船体、甲板、舱壁、海上平台、海底管道等） | 热轧、正火、TMCP、调质等（按强度等级） | 推荐性国家标准；全部代替GB/T 712-2011；当有厚度方向性能要求时，牌号后加Z25或Z35；屈服强度≥550MPa，-40℃冲击
33 | 中国 | GB/T 712-2022 | FH550 |  | 超高强度船体结构钢FH550级 | 船舶及海洋工程结构（船体、甲板、舱壁、海上平台、海底管道等） | 热轧、正火、TMCP、调质等（按强度等级） | 推荐性国家标准；全部代替GB/T 712-2011；当有厚度方向性能要求时，牌号后加Z25或Z35；屈服强度≥550MPa，-50℃冲击
34 | 中国 | GB/T 712-2022 | AH620 |  | 超高强度船体结构钢AH620级 | 船舶及海洋工程结构（船体、甲板、舱壁、海上平台、海底管道等） | 热轧、正火、TMCP、调质等（按强度等级） | 推荐性国家标准；全部代替GB/T 712-2011；当有厚度方向性能要求时，牌号后加Z25或Z35；屈服强度≥620MPa
35 | 中国 | GB/T 712-2022 | DH620 |  | 超高强度船体结构钢DH620级 | 船舶及海洋工程结构（船体、甲板、舱壁、海上平台、海底管道等） | 热轧、正火、TMCP、调质等（按强度等级） | 推荐性国家标准；全部代替GB/T 712-2011；当有厚度方向性能要求时，牌号后加Z25或Z35；屈服强度≥620MPa，-20℃冲击
36 | 中国 | GB/T 712-2022 | EH620 |  | 超高强度船体结构钢EH620级 | 船舶及海洋工程结构（船体、甲板、舱壁、海上平台、海底管道等） | 热轧、正火、TMCP、调质等（按强度等级） | 推荐性国家标准；全部代替GB/T 712-2011；当有厚度方向性能要求时，牌号后加Z25或Z35；屈服强度≥620MPa，-40℃冲击
37 | 中国 | GB/T 712-2022 | FH620 |  | 超高强度船体结构钢FH620级 | 船舶及海洋工程结构（船体、甲板、舱壁、海上平台、海底管道等） | 热轧、正火、TMCP、调质等（按强度等级） | 推荐性国家标准；全部代替GB/T 712-2011；当有厚度方向性能要求时，牌号后加Z25或Z35；屈服强度≥620MPa，-50℃冲击
38 | 中国 | GB/T 712-2022 | AH690 |  | 超高强度船体结构钢AH690级 | 船舶及海洋工程结构（船体、甲板、舱壁、海上平台、海底管道等） | 热轧、正火、TMCP、调质等（按强度等级） | 推荐性国家标准；全部代替GB/T 712-2011；当有厚度方向性能要求时，牌号后加Z25或Z35；屈服强度≥690MPa
39 | 中国 | GB/T 712-2022 | DH690 |  | 超高强度船体结构钢DH690级 | 船舶及海洋工程结构（船体、甲板、舱壁、海上平台、海底管道等） | 热轧、正火、TMCP、调质等（按强度等级） | 推荐性国家标准；全部代替GB/T 712-2011；当有厚度方向性能要求时，牌号后加Z25或Z35；屈服强度≥690MPa，-20℃冲击
40 | 中国 | GB/T 712-2022 | EH690 |  | 超高强度船体结构钢EH690级 | 船舶及海洋工程结构（船体、甲板、舱壁、海上平台、海底管道等） | 热轧、正火、TMCP、调质等（按强度等级） | 推荐性国家标准；全部代替GB/T 712-2011；当有厚度方向性能要求时，牌号后加Z25或Z35；屈服强度≥690MPa，-40℃冲击
41 | 中国 | GB/T 712-2022 | FH690 |  | 超高强度船体结构钢FH690级 | 船舶及海洋工程结构（船体、甲板、舱壁、海上平台、海底管道等） | 热轧、正火、TMCP、调质等（按强度等级） | 推荐性国家标准；全部代替GB/T 712-2011；当有厚度方向性能要求时，牌号后加Z25或Z35；屈服强度≥690MPa，-50℃冲击
42 | 中国 | GB/T 712-2022 | AH790 |  | 超高强度船体结构钢AH790级 | 船舶及海洋工程结构（船体、甲板、舱壁、海上平台、海底管道等） | 热轧、正火、TMCP、调质等（按强度等级） | 推荐性国家标准；全部代替GB/T 712-2011；当有厚度方向性能要求时，牌号后加Z25或Z35；屈服强度≥790MPa
43 | 中国 | GB/T 712-2022 | DH790 |  | 超高强度船体结构钢DH790级 | 船舶及海洋工程结构（船体、甲板、舱壁、海上平台、海底管道等） | 热轧、正火、TMCP、调质等（按强度等级） | 推荐性国家标准；全部代替GB/T 712-2011；当有厚度方向性能要求时，牌号后加Z25或Z35；屈服强度≥790MPa，-20℃冲击
44 | 中国 | GB/T 712-2022 | EH790 |  | 超高强度船体结构钢EH790级 | 船舶及海洋工程结构（船体、甲板、舱壁、海上平台、海底管道等） | 热轧、正火、TMCP、调质等（按强度等级） | 推荐性国家标准；全部代替GB/T 712-2011；当有厚度方向性能要求时，牌号后加Z25或Z35；屈服强度≥790MPa，-40℃冲击
45 | 中国 | GB/T 712-2022 | FH790 |  | 超高强度船体结构钢FH790级 | 船舶及海洋工程结构（船体、甲板、舱壁、海上平台、海底管道等） | 热轧、正火、TMCP、调质等（按强度等级） | 推荐性国家标准；全部代替GB/T 712-2011；当有厚度方向性能要求时，牌号后加Z25或Z35；屈服强度≥790MPa，-50℃冲击
46 | 中国 | GB/T 712-2022 | AH890 |  | 超高强度船体结构钢AH890级 | 船舶及海洋工程结构（船体、甲板、舱壁、海上平台、海底管道等） | 热轧、正火、TMCP、调质等（按强度等级） | 推荐性国家标准；全部代替GB/T 712-2011；当有厚度方向性能要求时，牌号后加Z25或Z35；屈服强度≥890MPa
47 | 中国 | GB/T 712-2022 | DH890 |  | 超高强度船体结构钢DH890级 | 船舶及海洋工程结构（船体、甲板、舱壁、海上平台、海底管道等） | 热轧、正火、TMCP、调质等（按强度等级） | 推荐性国家标准；全部代替GB/T 712-2011；当有厚度方向性能要求时，牌号后加Z25或Z35；屈服强度≥890MPa，-20℃冲击
48 | 中国 | GB/T 712-2022 | EH890 |  | 超高强度船体结构钢EH890级 | 船舶及海洋工程结构（船体、甲板、舱壁、海上平台、海底管道等） | 热轧、正火、TMCP、调质等（按强度等级） | 推荐性国家标准；全部代替GB/T 712-2011；当有厚度方向性能要求时，牌号后加Z25或Z35；屈服强度≥890MPa，-40℃冲击
49 | 中国 | GB/T 712-2022 | AH960 |  | 超高强度船体结构钢AH960级 | 船舶及海洋工程结构（船体、甲板、舱壁、海上平台、海底管道等） | 热轧、正火、TMCP、调质等（按强度等级） | 推荐性国家标准；全部代替GB/T 712-2011；当有厚度方向性能要求时，牌号后加Z25或Z35；屈服强度≥960MPa
50 | 中国 | GB/T 712-2022 | DH960 |  | 超高强度船体结构钢DH960级 | 船舶及海洋工程结构（船体、甲板、舱壁、海上平台、海底管道等） | 热轧、正火、TMCP、调质等（按强度等级） | 推荐性国家标准；全部代替GB/T 712-2011；当有厚度方向性能要求时，牌号后加Z25或Z35；屈服强度≥960MPa，-20℃冲击
51 | 中国 | GB/T 712-2022 | EH960 |  | 超高强度船体结构钢EH960级 | 船舶及海洋工程结构（船体、甲板、舱壁、海上平台、海底管道等） | 热轧、正火、TMCP、调质等（按强度等级） | 推荐性国家标准；全部代替GB/T 712-2011；当有厚度方向性能要求时，牌号后加Z25或Z35；屈服强度≥960MPa，-40℃冲击
52 | 中国 | GB/T 5312-2025 | 320 |  | 船用无缝钢管320级（对应Q235B） | 船用锅炉、过热器、Ⅰ、Ⅱ级压力管系用无缝钢管 | 冷拔、热轧 | 推荐性国家标准；全部代替GB/T 5312-2009；抗拉强度320~410MPa，屈服强度≥195MPa
53 | 中国 | GB/T 5312-2025 | 360 |  | 船用无缝钢管360级（对应Q345B） | 船用锅炉、过热器、Ⅰ、Ⅱ级压力管系用无缝钢管 | 冷拔、热轧 | 推荐性国家标准；全部代替GB/T 5312-2009；抗拉强度360~480MPa，屈服强度≥215MPa
54 | 中国 | GB/T 5312-2025 | 410 |  | 船用无缝钢管410级（对应Q390B） | 船用锅炉、过热器、Ⅰ、Ⅱ级压力管系用无缝钢管 | 冷拔、热轧 | 推荐性国家标准；全部代替GB/T 5312-2009；抗拉强度410~530MPa，屈服强度≥235MPa
55 | 中国 | GB/T 5312-2025 | 460 |  | 船用无缝钢管460级（对应Q420B） | 船用锅炉、过热器、Ⅰ、Ⅱ级压力管系用无缝钢管 | 冷拔、热轧 | 推荐性国家标准；全部代替GB/T 5312-2009；抗拉强度460~580MPa，屈服强度≥265MPa
56 | 中国 | GB/T 5312-2025 | 490 |  | 船用无缝钢管490级（对应Q460B） | 船用锅炉、过热器、Ⅰ、Ⅱ级压力管系用无缝钢管 | 冷拔、热轧 | 推荐性国家标准；全部代替GB/T 5312-2009；抗拉强度490~610MPa，屈服强度≥285MPa