## 牌号汇总
序号 | 中国 | 中国规范号 | 钢级grade | UNS号 | 行业通称或者简称 | 通途 | 成型工艺 | 备注
1 | 中国 | GB/T 44148.1-2024 |  |  | 承压设备用钢锻件、轧制或锻制钢棒 第1部分：一般要求 |  | 锻造/轧制 | 修改采用ISO 9327-1:1999，规定通用技术要求，不直接规定具体钢级；本系列拟由5个部分构成（第4部分：细晶粒钢、第5部分：不锈钢待发布）
2 | 中国 | GB/T 44148.2-2024 | 15Mo3 |  | 钼钢锻件/钢棒 | 承压设备高温部件（锅炉、压力容器、压力管道） | 锻造/轧制/锻制 | 修改采用ISO 9327-2:1999；非合金钢，适用于有效截面厚度≤500mm
3 | 中国 | GB/T 44148.2-2024 | 19Mo3 |  | 钼钢锻件/钢棒 | 承压设备高温部件 | 锻造/轧制/锻制 | 非合金钢，适用于有效截面厚度≤500mm
4 | 中国 | GB/T 44148.2-2024 | 13CrMo44 |  | 铬钼钢锻件/钢棒 | 承压设备高温部件（化工、电力） | 锻造/轧制/锻制 | 合金钢（Mo），适用于有效截面厚度≤500mm
5 | 中国 | GB/T 44148.2-2024 | 10CrMo910 |  | 铬钼钢锻件/钢棒 | 承压设备高温部件（石化加氢反应器、核电） | 锻造/轧制/锻制 | 合金钢（CrMo），适用于有效截面厚度≤500mm
6 | 中国 | GB/T 44148.2-2024 | 12CrMo1-5 |  | 铬钼钢锻件/钢棒 | 承压设备高温部件 | 锻造/轧制/锻制 | 合金钢（CrMo），适用于有效截面厚度≤500mm
7 | 中国 | GB/T 44148.2-2024 | 10CrMo9-10 |  | 铬钼钢锻件/钢棒 | 承压设备高温部件 | 锻造/轧制/锻制 | 合金钢（CrMo），适用于有效截面厚度≤500mm
8 | 中国 | GB/T 44148.2-2024 | （新增17个常用牌号） |  |  |  |  | 本标准新增17个常用牌号，淘汰老旧牌号；其余牌号以标准原文为准
9 | 中国 | GB/T 44148.3-2024 | 1.5NiMn6 |  | 镍锰钢锻件/钢棒 | 低温承压设备（-196°C以下） | 锻造/轧制/锻制 | 修改采用ISO 9327-3:1999；适用于公称直径≤50mm的热轧和锻制棒材
10 | 中国 | GB/T 44148.3-2024 | 2.25Ni |  | 镍钢锻件/钢棒 | 低温承压设备（-100°C以下） | 锻造/轧制/锻制 | 低温韧性镍钢，适用于公称直径≤50mm
11 | 中国 | GB/T 44148.3-2024 | 3.5Ni |  | 镍钢锻件/钢棒 | 低温承压设备（-150°C以下） | 锻造/轧制/锻制 | 低温韧性镍钢，适用于公称直径≤50mm
12 | 中国 | GB/T 44148.3-2024 | 5Ni |  | 镍钢锻件/钢棒 | 低温承压设备（-196°C） | 锻造/轧制/锻制 | 低温韧性镍钢，适用于公称直径≤50mm
13 | 中国 | GB/T 44148.3-2024 | 8Ni |  | 镍钢锻件/钢棒 | 低温承压设备（-269°C/LNG） | 锻造/轧制/锻制 | 低温韧性镍钢，适用于公称直径≤50mm
14 | 中国 | GB/T 44847-2024 |  |  | 重型机械锻件设计要求 |  | 锻造（自由锻/模锻） | 规定锻件分类、设计原则、材料选用、结构要素设计和技术内容设计；材料引用GB/T 17107和GB/T 32289
15 | 中国 | GB/T 44948-2024 |  |  | 钢质模锻件金属流线检验 |  | 锻造（模锻） | 规定金属流线取样、试验、评定方法；适用于钢质模锻件，不规定具体钢级
16 | 中国 | GB/T 5611-2017 |  |  | 铸造术语 |  | 铸造 | 定义铸造领域的术语和定义，不规定具体牌号
17 | 中国 | GB/T 5612-2025 |  |  | 铸铁牌号表示方法 |  | 铸造 | 规定铸铁牌号表示方法（HT灰铸铁、QT球墨铸铁、RuT蠕墨铸铁、RT耐热铸铁、KmT抗磨铸铁等）；新增TC高导热铸铁、AM增材制造铸铁类别
18 | 中国 | GB/T 8063-2017 |  |  | 铸造有色合金牌号表示方法 |  | 铸造 | 规定铸造有色纯金属及合金牌号表示方法（ZAl/ZCu/ZMg/ZPb/ZTi等系列），不规定具体牌号
19 | 中国 | GB/T 6414-2017 |  |  | 铸件尺寸公差与机械加工余量 |  | 铸造 | 规定铸件尺寸公差、几何公差与机械加工余量，不规定具体钢级
20 | 中国 | GB/T 7659-2025 | ZG205-415H |  | 焊接结构用铸钢件 | 焊接结构用铸钢件（低碳合金钢，可用于高温设备） | 铸造+焊接 | 2025版新增牌号，提高Ni/Cr/Mo上限以保证高温性能
21 | 中国 | GB/T 7659-2025 | ZG250-485H |  | 焊接结构用铸钢件 | 焊接结构用铸钢件 | 铸造+焊接 | 2025版新增牌号
22 | 中国 | GB/T 7659-2025 | ZG275-485H |  | 焊接结构用铸钢件 | 焊接结构用铸钢件 | 铸造+焊接 | 2025版新增牌号
23 | 中国 | GB/T 7659-2025 | ZG200-380H |  | 焊接结构用铸钢件 | 焊接结构用铸钢件（替代ZG200-400H） | 铸造+焊接 | 2025版替代原ZG200-400H，力学性能略有调整
24 | 中国 | GB/T 7659-2025 | ZG240-450H |  | 焊接结构用铸钢件 | 焊接结构用铸钢件（替代ZG230-450H） | 铸造+焊接 | 2025版替代原ZG230-450H
25 | 中国 | GB/T 7659-2025 | ZG270-480H |  | 焊接结构用铸钢件 | 焊接结构用铸钢件 | 铸造+焊接 | 沿用牌号
26 | 中国 | GB/T 7659-2025 | ZG300-500H |  | 焊接结构用铸钢件 | 焊接结构用铸钢件 | 铸造+焊接 | 沿用牌号
27 | 中国 | GB/T 7659-2025 | ZG340-550H |  | 焊接结构用铸钢件 | 焊接结构用铸钢件 | 铸造+焊接 | 沿用牌号
28 | 中国 | GB/T 9437-2026 | RTCr |  | 耐热铸铁件 | 耐热温度≤550°C（空气炉气中） | 铸造 | 耐热灰铸铁；应用：护条、高温支架等
29 | 中国 | GB/T 9437-2026 | RTCr2 |  | 耐热铸铁件 | 耐热温度≤600°C | 铸造 | 耐热灰铸铁；应用：退火箱、烧结车挡板等
30 | 中国 | GB/T 9437-2026 | RTCr16 |  | 耐热铸铁件 | 耐热温度≤900°C，抗硝酸侵蚀 | 铸造 | 耐热灰铸铁；应用：退火罐、煤粉烧嘴等
31 | 中国 | GB/T 9437-2026 | RTSi5 |  | 耐热铸铁件 | 耐热温度≤700°C | 铸造 | 耐热灰铸铁；应用：炉条、煤粉烧嘴、换热器等
32 | 中国 | GB/T 9437-2026 | RTQSi4 |  | 耐热铸铁件 | 耐热球墨铸铁 | 铸造 | Q表示球墨铸铁，耐热温度约500°C
33 | 中国 | GB/T 9437-2026 | RTQSi4Mo |  | 耐热铸铁件 | 耐热球墨铸铁（含Mo） | 铸造 | 含Mo提高高温强度
34 | 中国 | GB/T 9437-2026 | RTQSi5 |  | 耐热铸铁件 | 耐热球墨铸铁（高Si） | 铸造 | 高硅提高耐热性
35 | 中国 | GB/T 9437-2026 | RTQA14Si4 |  | 耐热铸铁件 | 耐热球墨铸铁（含Al） | 铸造 | 含Al提高耐热性
36 | 中国 | GB/T 9437-2026 | RTQA15Si5 |  | 耐热铸铁件 | 耐热球墨铸铁（含Al） | 铸造 | 含Al提高耐热性
37 | 中国 | GB/T 9437-2026 | RTQA122 |  | 耐热铸铁件 | 耐热球墨铸铁（高Al） | 铸造 | 高铝含量，耐热温度高
38 | 中国 | GB/T 9439-2023 | HT100 |  | 灰铸铁件 | 负荷极低、不重要零件（盖、外罩、手轮等） | 铸造 | 铁素体基体，硬度≤170HBS
39 | 中国 | GB/T 9439-2023 | HT150 |  | 灰铸铁件 | 一般结构件（机床床身、齿轮箱等） | 铸造 | 铁素体+珠光体基体，硬度150~200HBS
40 | 中国 | GB/T 9439-2023 | HT200 |  | 灰铸铁件 | 较重要零件（气缸、齿轮、飞轮等） | 铸造 | 珠光体基体，硬度170~220HBS
41 | 中国 | GB/T 9439-2023 | HT250 |  | 灰铸铁件 | 重要零件（气缸盖、轴承座等） | 铸造 | 珠光体基体，孕育铸铁，硬度190~240HBS
42 | 中国 | GB/T 9439-2023 | HT300 |  | 灰铸铁件 | 较重要零件（端盖、汽轮泵体等） | 铸造 | 100%珠光体（孕育铸铁），硬度210~260HBS
43 | 中国 | GB/T 9439-2023 | HT350 |  | 灰铸铁件 | 重要零件（轴承座、阀壳等） | 铸造 | 100%珠光体（孕育铸铁），硬度230~280HBS