## 牌号汇总
序号 | 中国 | 中国规范号 | 钢级grade | UNS号 | 行业通称或者简称 | 通途 | 成型工艺 | 备注
1 | 中国 | GB/T 47892-2026 | 022Cr17Ni7N | S30153 | 210 | 建筑结构用奥氏体不锈钢，适用于一般腐蚀环境 | 冷轧/热轧、弯曲、冲压、焊接 | PREN≥10.0；旧牌号022Cr17Ni7N
2 | 中国 | GB/T 47892-2026 | 022Cr19Ni10 | S30403 | 304L | 建筑结构用奥氏体不锈钢，高端建筑及高腐蚀风险区域优先材料 | 冷轧/热轧、弯曲、冲压、焊接 | 超低碳型；旧牌号00Cr19Ni10
3 | 中国 | GB/T 47892-2026 | 06Cr19Ni10 | S30408 | 304 | 建筑结构用奥氏体不锈钢，最常用的建筑结构不锈钢 | 冷轧/热轧、弯曲、冲压、焊接 | 标准奥氏体不锈钢；旧牌号0Cr19Ni9
4 | 中国 | GB/T 47892-2026 | 022Cr19Ni10N | S30453 | 304LN | 建筑结构用奥氏体不锈钢，含氮强化，适用于高腐蚀环境 | 冷轧/热轧、弯曲、冲压、焊接 | 超低碳+氮；旧牌号00Cr19Ni10N
5 | 中国 | GB/T 47892-2026 | 06Cr19Ni9NbN | S30478 | 304N | 建筑结构用奥氏体不锈钢，铌+氮强化 | 冷轧/热轧、弯曲、冲压、焊接 | 含铌+氮；旧牌号0Cr19Ni9NbN
6 | 中国 | GB/T 47892-2026 | 022Cr17Ni12Mo2 | S31603 | 316L | 建筑结构用奥氏体不锈钢，高端建筑及高腐蚀风险区域优先材料 | 冷轧/热轧、弯曲、冲压、焊接 | 超低碳含钼型；旧牌号00Cr17Ni14Mo2
7 | 中国 | GB/T 47892-2026 | 06Cr17Ni12Mo2 | S31608 | 316 | 建筑结构用奥氏体不锈钢，含钼耐蚀 | 冷轧/热轧、弯曲、冲压、焊接 | 标准含钼型；旧牌号0Cr17Ni12Mo2
8 | 中国 | GB/T 47892-2026 | 12Cr15Mn10Ni2N | S35102 | 209 | 建筑结构用奥氏体不锈钢，高锰氮节镍型 | 冷轧/热轧、弯曲、冲压、焊接 | 节镍型奥氏体；PREN≥10.0
9 | 中国 | GB/T 47892-2026 | 12Cr17Mn7Ni2Cu2N | S35250 | 210 | 建筑结构用奥氏体不锈钢，锰氮铜节镍型 | 冷轧/热轧、弯曲、冲压、焊接 | 节镍型奥氏体；PREN≥10.0
10 | 中国 | GB/T 47892-2026 | 12Cr19Mn12Ni2N | S35555 | 201 | 建筑结构用奥氏体不锈钢，高锰高氮节镍型 | 冷轧/热轧、弯曲、冲压、焊接 | 节镍型奥氏体；PREN≥10.0
11 | 中国 | GB/T 47892-2026 | 05Cr19Mn6Ni5Cu2N | S35656 | 202 | 建筑结构用奥氏体不锈钢，锰氮铜节镍型 | 冷轧/热轧、弯曲、冲压、焊接 | 节镍型奥氏体；PREN≥10.0
12 | 中国 | GB/T 47892-2026 | 08Cr19Mn6Ni3Cu2N | S35657 | 202 | 建筑结构用奥氏体不锈钢，锰氮铜节镍型 | 冷轧/热轧、弯曲、冲压、焊接 | 节镍型奥氏体；PREN≥10.0
13 | 中国 | GB/T 47892-2026 | 05Cr20Ni7Mn4N | S35706 | 209 | 建筑结构用奥氏体不锈钢，高铬低镍锰氮型 | 冷轧/热轧、弯曲、冲压、焊接 | 节镍型奥氏体；PREN≥10.0
14 | 中国 | GB/T 47892-2026 | 022Cr23Ni5Mo3N | S22053 | 2205 | 建筑结构用双相不锈钢，高强度耐蚀，适用于沿海及严酷环境 | 冷轧/热轧、弯曲、焊接 | 双相钢；应用最广泛的双相不锈钢
15 | 中国 | GB/T 47892-2026 | 022Cr22Ni5Mo3N | S22253 | 2205 | 建筑结构用双相不锈钢，2205变型，适用于结构材料 | 冷轧/热轧、弯曲、焊接 | 双相钢；瑞典SAF2205基础上研制
16 | 中国 | GB/T 47892-2026 | 023Cr21Ni5Mo3N | S23043 | 2304 | 建筑结构用双相不锈钢，低成本双相钢，适用于一般腐蚀环境 | 冷轧/热轧、弯曲、焊接 | 双相钢；低成本替代2205
17 | 中国 | GB/T 47892-2026 | 06Cr13Al | S11348 | 409 | 建筑结构用铁素体不锈钢，屋面板、电梯护壁板 | 冷轧/热轧、弯曲、焊接 | 含铝铁素体；旧牌号0Cr13Al
18 | 中国 | GB/T 47892-2026 | 022Cr12 | S11203 | 405 | 建筑结构用铁素体不锈钢，一般耐腐蚀结构件 | 冷轧/热轧、弯曲、焊接 | 超低碳铁素体；旧牌号00Cr12
19 | 中国 | GB/T 47892-2026 | 10Cr17 | S11710 | 430 | 建筑结构用铁素体不锈钢，建筑装饰、屋面板 | 冷轧/热轧、弯曲、焊接 | 标准铁素体；旧牌号1Cr17
20 | 中国 | GB/T 47892-2026 | Y10Cr17 | S11717 | 430F | 建筑结构用铁素体不锈钢，易切削加工结构件 | 冷轧/热轧、切削加工、焊接 | 易切削铁素体；旧牌号Y1Cr17
21 | 中国 | GB/T 47892-2026 | 10Cr17Mo | S11790 | 434 | 建筑结构用铁素体不锈钢，含钼耐蚀结构件 | 冷轧/热轧、弯曲、焊接 | 含钼铁素体；旧牌号1Cr17Mo
22 | 中国 | GB/T 47892-2026 | 008Cr27Mo | S12791 | 446 | 建筑结构用铁素体不锈钢，高铬钼耐蚀结构件 | 冷轧/热轧、弯曲、焊接 | 超纯铁素体；旧牌号00Cr27Mo
23 | 中国 | GB/T 47892-2026 | 008Cr30Mo2 | S13091 | 447 | 建筑结构用铁素体不锈钢，超级铁素体耐蚀结构件 | 冷轧/热轧、弯曲、焊接 | 超级铁素体；旧牌号00Cr30Mo2
24 | 中国 | GB/T 46439-2025 | 022Cr17Ni12Mo2 | S31603 | 316L | 氢能源汽车管路用不锈钢无缝钢管，压缩氢气(≤70MPa)管路 | 冷拔/冷轧、固溶处理、无缝 | 唯一指定牌号；需满足Ni当量≥28.5%；氢环境相容性要求