## 牌号汇总
序号 | 中国 | 中国规范号 | 钢级(grade) | UNS号 | 行业通称或者简称 | 通途 | 成型工艺 | 备注
1 | 中国 | GB/T 8163-2018 | 10 |  | 优质碳素结构钢 | 输送水、油、气等流体 | 热轧/冷拔
2 | 中国 | GB/T 8163-2018 | 20 |  | 优质碳素结构钢 | 输送水、油、气等流体 | 热轧/冷拔 | 常用牌号
3 | 中国 | GB/T 8163-2018 | Q345B |  | 低合金结构钢 | 输送流体 | 热轧 | B级-20℃冲击
4 | 中国 | GB/T 8163-2018 | Q345C |  | 低合金结构钢 | 输送流体 | 热轧 | C级-0℃冲击
5 | 中国 | GB/T 8163-2018 | Q345D |  | 低合金结构钢 | 输送流体 | 热轧 | D级-20℃冲击
6 | 中国 | GB/T 8163-2018 | Q345E |  | 低合金结构钢 | 输送流体 | 热轧 | E级-40℃冲击
8 | 中国 | GB/T 3091-2025 | Q195 |  | 碳素结构钢 | 输送水、空气、燃气等低压流体 | 焊接(HFW/SAWL/SAWH) | 最低强度等级
9 | 中国 | GB/T 3091-2025 | Q215A |  | 碳素结构钢 | 输送低压流体 | 焊接 | A级
10 | 中国 | GB/T 3091-2025 | Q215B |  | 碳素结构钢 | 输送低压流体 | 焊接 | B级-20℃冲击
11 | 中国 | GB/T 3091-2025 | Q235A |  | 碳素结构钢 | 输送低压流体 | 焊接 | A级
12 | 中国 | GB/T 3091-2025 | Q235B |  | 碳素结构钢 | 输送低压流体 | 焊接 | B级-20℃冲击，最常用
13 | 中国 | GB/T 3091-2025 | Q355B |  | 低合金结构钢 | 输送低压流体 | 焊接 | 替代Q345B，B级-20℃冲击
14 | 中国 | GB/T 3091-2025 | Q420 |  | 低合金结构钢 | 输送低压流体 | 焊接 | 2025版新增，高强度
15 | 中国 | GB/T 5310-2023 | 20G |  | 优质碳素结构钢 | 高压锅炉受热面管、集箱 | 热轧/冷拔 | 首选低碳钢
16 | 中国 | GB/T 5310-2023 | 20MnG |  | 优质碳素结构钢 | 高压锅炉受热面管 | 热轧/冷拔 | 锰含量较高
17 | 中国 | GB/T 5310-2023 | 25MnG |  | 优质碳素结构钢 | 高压锅炉受热面管 | 热轧/冷拔
18 | 中国 | GB/T 5310-2023 | 15MoG | A65158 | 合金结构钢 | 高压锅炉受热面管 | 热轧/冷拔 | 含Mo耐热钢
19 | 中国 | GB/T 5310-2023 | 20MoG |  | 合金结构钢 | 高压锅炉受热面管 | 热轧/冷拔 | 含Mo耐热钢
20 | 中国 | GB/T 5310-2023 | 12CrMoG |  | 合金结构钢 | 高压锅炉受热面管 | 热轧/冷拔 | Cr-Mo耐热钢
21 | 中国 | GB/T 5310-2023 | 15CrMoG |  | 合金结构钢 | 高压锅炉受热面管 | 热轧/冷拔 | Cr-Mo耐热钢，常用
22 | 中国 | GB/T 5310-2023 | 12Cr2MoG |  | 合金结构钢 | 高压锅炉受热面管 | 热轧/冷拔 | Cr-Mo耐热钢
23 | 中国 | GB/T 5310-2023 | 12Cr1MoVG | A31128 | 合金结构钢 | 高压锅炉受热面管 | 热轧/冷拔 | Cr-Mo-V耐热钢
24 | 中国 | GB/T 5310-2023 | 12Cr2MoWVTiB |  | 合金结构钢 | 超高压锅炉受热面管 | 热轧/冷拔 | 俗称钢研102
25 | 中国 | GB/T 5310-2023 | 12Cr3MoVSiTiB |  | 合金结构钢 | 超高压锅炉受热面管 | 热轧/冷拔 | 高合金耐热钢
26 | 中国 | GB/T 5310-2023 | 15Cr9Mo1VNbN |  | 合金结构钢 | 超临界锅炉管 | 热轧/冷拔 | 9Cr系列
27 | 中国 | GB/T 5310-2023 | 10Cr9Mo1VNbN |  | 合金结构钢 | 超超临界锅炉管 | 热轧/冷拔 | P91级，超超临界
28 | 中国 | GB/T 5310-2023 | 12Cr2Mo1VR |  | 合金结构钢 | 高压锅炉受热面管 | 热轧/冷拔 | R-耐热钢
29 | 中国 | GB/T 5310-2023 | 30CrMo |  | 合金结构钢 | 高压锅炉受热面管 | 热轧/冷拔 | Cr-Mo钢
30 | 中国 | GB/T 5310-2023 | 35CrMo |  | 合金结构钢 | 高压锅炉受热面管 | 热轧/冷拔 | Cr-Mo钢，常用
31 | 中国 | GB/T 5310-2023 | 35CrNi3MoV |  | 合金结构钢 | 高压锅炉管 | 热轧/冷拔 | 高强度耐热钢
32 | 中国 | GB/T 5310-2023 | 1Cr18Ni9 | S30200 | 奥氏体不锈钢 | 耐高温腐蚀锅炉管 | 热轧/冷拔
33 | 中国 | GB/T 5310-2023 | 1Cr18Ni11Nb | S34700 | 奥氏体不锈钢 | 耐高温腐蚀锅炉管 | 热轧/冷拔 | Nb稳定化
34 | 中国 | GB/T 5310-2023 | 06Cr19Ni10 | S30408 | 奥氏体不锈钢(304) | 耐高温腐蚀锅炉管 | 热轧/冷拔 | 最常用奥氏体钢
35 | 中国 | GB/T 5310-2023 | 022Cr19Ni10 | S30403 | 奥氏体不锈钢(304L) | 耐高温腐蚀锅炉管 | 热轧/冷拔 | 超低碳304
36 | 中国 | GB/T 5310-2023 | 06Cr18Ni11Ti | S32100 | 奥氏体不锈钢(321) | 耐高温腐蚀锅炉管 | 热轧/冷拔 | Ti稳定化
37 | 中国 | GB/T 5310-2023 | 06Cr18Ni11Nb | S34700 | 奥氏体不锈钢(347) | 耐高温腐蚀锅炉管 | 热轧/冷拔 | Nb稳定化
38 | 中国 | GB/T 5310-2023 | 06Cr25Ni20 | S31008 | 奥氏体不锈钢(310S) | 超高温锅炉管 | 热轧/冷拔 | 高CrNi耐热钢
39 | 中国 | GB/T 3087-2022 | 10 |  | 优质碳素结构钢(10号钢) | 低中压锅炉受热面管、蒸汽管 | 热轧/冷拔
40 | 中国 | GB/T 3087-2022 | 20 |  | 优质碳素结构钢(20号钢) | 低中压锅炉受热面管、蒸汽管 | 热轧/冷拔
41 | 中国 | GB/T 3087-2022 | 20G |  | 优质碳素结构钢(锅炉钢) | 低中压锅炉受热面管 | 热轧/冷拔
42 | 中国 | GB/T 3087-2022 | 20MnG |  | 优质碳素结构钢(锅炉钢) | 低中压锅炉受热面管 | 热轧/冷拔
43 | 中国 | GB/T 9948-2025 | 10 |  | 优质碳素结构钢(10号钢) | 石化装置管道 | 热轧/冷拔
44 | 中国 | GB/T 9948-2025 | 20 |  | 优质碳素结构钢(20号钢) | 石化装置管道 | 热轧/冷拔 | 最常用
45 | 中国 | GB/T 9948-2025 | 10Mn |  | 低合金结构钢 | 石化装置管道 | 热轧/冷拔 | 2025版新增
46 | 中国 | GB/T 9948-2025 | Q355B |  | 低合金结构钢 | 石化装置管道 | 热轧/冷拔 | 2025版新增
47 | 中国 | GB/T 9948-2025 | Q355C |  | 低合金结构钢 | 石化装置管道 | 热轧/冷拔 | 2025版新增，C级
48 | 中国 | GB/T 9948-2025 | Q355D |  | 低合金结构钢 | 石化装置管道 | 热轧/冷拔 | 2025版新增，D级
49 | 中国 | GB/T 9948-2025 | Q355E |  | 低合金结构钢 | 石化装置管道 | 热轧/冷拔 | 2025版新增，E级-40℃
50 | 中国 | GB/T 9948-2025 | 15MoG | A65158 | 合金结构钢 | 石化高温管道 | 热轧/冷拔 | 含Mo耐热钢
51 | 中国 | GB/T 9948-2025 | 20MoG |  | 合金结构钢 | 石化高温管道 | 热轧/冷拔 | 含Mo耐热钢
52 | 中国 | GB/T 9948-2025 | 12CrMoG |  | 合金结构钢 | 石化高温管道 | 热轧/冷拔 | Cr-Mo耐热钢
53 | 中国 | GB/T 9948-2025 | 15CrMoG |  | 合金结构钢 | 石化高温管道 | 热轧/冷拔 | Cr-Mo耐热钢，常用
54 | 中国 | GB/T 9948-2025 | 12Cr2MoG |  | 合金结构钢 | 石化高温管道 | 热轧/冷拔 | Cr-Mo耐热钢
55 | 中国 | GB/T 9948-2025 | 12Cr1MoVG | A31128 | 合金结构钢 | 石化高温管道(620℃) | 热轧/冷拔 | Cr-Mo-V耐热钢
56 | 中国 | GB/T 9948-2025 | 12Cr2MoWVTiB |  | 合金结构钢 | 超高压锅炉管 | 热轧/冷拔 | 俗称钢研102
57 | 中国 | GB/T 9948-2025 | 35CrMo |  | 合金结构钢 | 石化热交换器管 | 热轧/冷拔 | Cr-Mo钢
58 | 中国 | GB/T 9948-2025 | 10Cr9Mo1VNbN |  | 合金结构钢(超超临界级) | 石化超临界管道 | 热轧/冷拔 | 2025版新增，P91级
59 | 中国 | GB/T 9948-2025 | 10MoWVNb |  | 合金结构钢 | 石化高温管道 | 热轧/冷拔 | 2025版新增，高合金
60 | 中国 | GB/T 9948-2025 | 12SiMoVNb |  | 合金结构钢 | 石化高温管道 | 热轧/冷拔 | 2025版新增
61 | 中国 | GB/T 9948-2025 | 35CrNi3MoV |  | 合金结构钢 | 石化高压管道 | 热轧/冷拔 | 2025版新增，高强度
62 | 中国 | GB/T 9948-2025 | 1Cr18Ni9 | S30200 | 奥氏体不锈钢 | 强腐蚀介质管道 | 热轧(挤)/冷轧(拔)
63 | 中国 | GB/T 9948-2025 | 1Cr18Ni11Nb | S34700 | 奥氏体不锈钢 | 强腐蚀介质管道 | 热轧(挤)/冷轧(拔) | Nb稳定化
64 | 中国 | GB/T 9948-2025 | 022Cr19Ni13Mo3 | S31726 | 奥氏体不锈钢 | 强腐蚀介质管道 | 热轧(挤)/冷轧(拔) | 2025版新增，高Mo
65 | 中国 | GB/T 9948-2025 | 06Cr18Ni11Ti | S32100 | 奥氏体不锈钢(321) | 强腐蚀介质管道 | 热轧(挤)/冷轧(拔) | 2025版新增，Ti稳定化
66 | 中国 | GB/T 9948-2025 | 06Cr18Ni11Nb | S34700 | 奥氏体不锈钢(347) | 强腐蚀介质管道 | 热轧(挤)/冷轧(拔) | 2025版新增，Nb稳定化
67 | 中国 | GB/T 14975-2025 | 06Cr19Ni10 | S30408 | 奥氏体不锈钢(304) | 一般结构/机械结构用 | 热轧(挤)/冷轧(拔) | 最常用
68 | 中国 | GB/T 14975-2025 | 022Cr19Ni10 | S30403 | 奥氏体不锈钢(304L) | 一般结构/机械结构用 | 热轧(挤)/冷轧(拔) | 超低碳
69 | 中国 | GB/T 14975-2025 | 06Cr18Ni11Ti | S32100 | 奥氏体不锈钢(321) | 一般结构/机械结构用 | 热轧(挤)/冷轧(拔) | Ti稳定化
70 | 中国 | GB/T 14975-2025 | 06Cr18Ni11Nb | S34700 | 奥氏体不锈钢(347) | 一般结构/机械结构用 | 热轧(挤)/冷轧(拔) | Nb稳定化
71 | 中国 | GB/T 14975-2025 | 022Cr17Ni12Mo2 | S31603 | 奥氏体不锈钢(316L) | 耐腐蚀结构用 | 热轧(挤)/冷轧(拔) | 含Mo
72 | 中国 | GB/T 14975-2025 | 06Cr17Ni12Mo2 | S31608 | 奥氏体不锈钢(316) | 耐腐蚀结构用 | 热轧(挤)/冷轧(拔) | 含Mo
73 | 中国 | GB/T 14975-2025 | 06Cr19Ni13Mo3 | S31703 | 奥氏体不锈钢(317L) | 耐腐蚀结构用 | 热轧(挤)/冷轧(拔) | 高Mo
74 | 中国 | GB/T 14975-2025 | 022Cr19Ni13Mo3 | S31726 | 奥氏体不锈钢 | 强腐蚀结构用 | 热轧(挤)/冷轧(拔) | 超低碳高Mo
75 | 中国 | GB/T 14975-2025 | 06Cr25Ni20 | S31008 | 奥氏体不锈钢(310S) | 耐高温结构用 | 热轧(挤)/冷轧(拔) | 高CrNi耐热
76 | 中国 | GB/T 14975-2025 | 00Cr20Ni25Mo3Cu2N | S31254 | 奥氏体不锈钢(254SMO) | 强腐蚀结构用 | 热轧(挤)/冷轧(拔) | 超级奥氏体
77 | 中国 | GB/T 14975-2025 | 06Cr19Ni10N | S30451 | 奥氏体不锈钢(304N) | 结构用 | 热轧(挤)/冷轧(拔) | N强化
78 | 中国 | GB/T 14975-2025 | 022Cr19Ni10N | S30453 | 奥氏体不锈钢(304LN) | 结构用 | 热轧(挤)/冷轧(拔) | 超低碳N强化
79 | 中国 | GB/T 14975-2025 | 06Cr17Ni12Mo2N | S31651 | 奥氏体不锈钢(316N) | 结构用 | 热轧(挤)/冷轧(拔) | N强化
80 | 中国 | GB/T 14975-2025 | 022Cr17Ni12Mo2N | S31653 | 奥氏体不锈钢(316LN) | 结构用 | 热轧(挤)/冷轧(拔) | 超低碳N强化
81 | 中国 | GB/T 14975-2025 | 06Cr23Ni13 | S30908 | 奥氏体不锈钢(309S) | 耐高温结构用 | 热轧(挤)/冷轧(拔) | 高CrNi
82 | 中国 | GB/T 14975-2025 | 00Cr22Ni5Mo3N | S31803 | 双相不锈钢(2205) | 耐腐蚀结构用 | 热轧(挤)/冷轧(拔) | 双相钢
83 | 中国 | GB/T 14975-2025 | 022Cr22Ni5Mo3N | S32205 | 双相不锈钢(2205) | 耐腐蚀结构用 | 热轧(挤)/冷轧(拔) | 双相钢
84 | 中国 | GB/T 14975-2025 | 022Cr25Ni7Mo4N | S32750 | 双相不锈钢(2507) | 强腐蚀结构用 | 热轧(挤)/冷轧(拔) | 超级双相钢
85 | 中国 | GB/T 14975-2025 | 00Cr25Ni22Mo2N | S32750 | 双相不锈钢(2594) | 强腐蚀结构用 | 热轧(挤)/冷轧(拔) | 超级双相钢
86 | 中国 | GB/T 14975-2025 | 06Cr13 | S41008 | 铁素体不锈钢(410L) | 一般结构用 | 热轧(挤)/冷轧(拔) | 超低碳铁素体
87 | 中国 | GB/T 14975-2025 | 08Cr13 | S41008 | 铁素体不锈钢(410S) | 一般结构用 | 热轧(挤)/冷轧(拔) | 低碳铁素体
88 | 中国 | GB/T 14975-2025 | 10Cr17 | S43000 | 铁素体不锈钢(430) | 一般结构用 | 热轧(挤)/冷轧(拔) | 最常用铁素体
89 | 中国 | GB/T 14975-2025 | 12Cr17 | S43000 | 铁素体不锈钢(430) | 一般结构用 | 热轧(挤)/冷轧(拔) | 铁素体
90 | 中国 | GB/T 14975-2025 | 06Cr25Mo2 | S44400 | 铁素体不锈钢(444) | 耐腐蚀结构用 | 热轧(挤)/冷轧(拔) | 含Mo铁素体
91 | 中国 | GB/T 14975-2025 | 10Cr25Mo2 | S44600 | 铁素体不锈钢(446) | 耐高温结构用 | 热轧(挤)/冷轧(拔) | 高Cr铁素体
92 | 中国 | GB/T 14975-2025 | 11Cr17 | S43400 | 铁素体不锈钢(434) | 一般结构用 | 热轧(挤)/冷轧(拔) | 含Mo铁素体
93 | 中国 | GB/T 14975-2025 | 12Cr17Mo | S43400 | 铁素体不锈钢(434) | 一般结构用 | 热轧(挤)/冷轧(拔) | 含Mo铁素体
94 | 中国 | GB/T 14975-2025 | 06Cr17Ni4Mo4 | S43940 | 铁素体不锈钢(439) | 耐腐蚀结构用 | 热轧(挤)/冷轧(拔) | 含NiMo铁素体
95 | 中国 | GB/T 14975-2025 | 12Cr13 | S41000 | 马氏体不锈钢(410) | 结构用/耐蚀结构用 | 热轧(挤)/冷轧(拔) | 马氏体钢
96 | 中国 | GB/T 14975-2025 | 20Cr13 | S42000 | 马氏体不锈钢(420) | 结构用/耐蚀结构用 | 热轧(挤)/冷轧(拔) | 马氏体钢
97 | 中国 | GB/T 14975-2025 | 30Cr13 | S42000 | 马氏体不锈钢(420) | 结构用/耐蚀结构用 | 热轧(挤)/冷轧(拔) | 马氏体钢
98 | 中国 | GB/T 14975-2025 | 40Cr13 | S42000 | 马氏体不锈钢(420) | 结构用/耐蚀结构用 | 热轧(挤)/冷轧(拔) | 马氏体钢，高强度
99 | 中国 | GB/T 14975-2025 | 20Cr13Ni2 |  | 马氏体不锈钢 | 结构用 | 热轧(挤)/冷轧(拔) | 含Ni马氏体
100 | 中国 | GB/T 14975-2025 | 06Cr17Ni7Mo | S17700 | 沉淀硬化不锈钢 | 高强度结构用 | 热轧(挤)/冷轧(拔) | PH钢
101 | 中国 | GB/T 14975-2025 | 07Cr15Ni7Mo2 | S17400 | 沉淀硬化不锈钢 | 高强度结构用 | 热轧(挤)/冷轧(拔) | PH钢
102 | 中国 | GB/T 14975-2025 | 05Cr17Ni4Cu4Nb | S17400 | 沉淀硬化不锈钢(17-4PH) | 高强度结构用 | 热轧(挤)/冷轧(拔) | PH钢，常用
103 | 中国 | GB/T 14975-2025 | 07Cr17Ni7Al | S17700 | 沉淀硬化不锈钢(17-7PH) | 高强度结构用 | 热轧(挤)/冷轧(拔) | PH钢