## 牌号汇总
序号 | 中国 | 中国规范号 | 钢级grade | UNS号 | 行业通称或者简称 | 通途 | 成型工艺 | 备注
1 | 中国 | GB/T 8165-2008 | 06Cr19Ni10 | S30408 | 304不锈钢 | 压力容器、化工设备、贮罐等结构件 | 轧制、爆炸复合、爆炸轧制 | 复层奥氏体不锈钢
2 | 中国 | GB/T 8165-2008 | 022Cr19Ni10 | S30403 | 304L不锈钢 | 耐腐蚀设备、化工容器 | 轧制、爆炸复合 | 复层超低碳奥氏体不锈钢
3 | 中国 | GB/T 8165-2008 | 06Cr18Ni11Ti | S32168 | 321不锈钢 | 高温设备、航空、化工 | 轧制、爆炸复合 | 复层钛稳定化奥氏体不锈钢
4 | 中国 | GB/T 8165-2008 | 022Cr17Ni12Mo2 | S31603 | 316L不锈钢 | 苛酷腐蚀条件、海水淡化设备 | 轧制、爆炸复合 | 复层含钼超低碳奥氏体不锈钢
5 | 中国 | GB/T 8165-2008 | 06Cr17Ni12Mo2Ti | S31668 | 316Ti不锈钢 | 高温设备、化工容器 | 轧制、爆炸复合 | 复层钛稳定化含钼奥氏体不锈钢
6 | 中国 | GB/T 8165-2008 | 06Cr25Ni20 | S31008 | 310S不锈钢 | 高温设备、热处理炉构件 | 轧制、爆炸复合 | 复层高铬高镍奥氏体不锈钢
7 | 中国 | GB/T 8165-2008 | 022Cr19Ni13Mo3 | S31703 | 317L不锈钢 | 耐腐蚀化工设备、海洋环境 | 轧制、爆炸复合 | 复层含钼超低碳奥氏体不锈钢
8 | 中国 | GB/T 8165-2008 | 06Cr13Al | S11348 | 铁素体不锈钢 | 汽轮机部件、复合钢材 | 轧制、爆炸复合 | 复层铁素体不锈钢
9 | 中国 | GB/T 8165-2008 | 00Cr22Ni5Mo3N | S31803 | 2205双相不锈钢 | 耐腐蚀结构件、化工设备 | 轧制、爆炸复合 | 复层双相不锈钢
10 | 中国 | GB/T 8165-2008 | 12Cr13 | S41010 | 410不锈钢 | 电厂煤斗、料仓装置等 | 轧制、爆炸复合 | 复层马氏体不锈钢
11 | 中国 | GB/T 8165-2008 | Q235A |  | 碳素结构钢 | 复合板基层结构件 | 热轧 | 基层碳素钢
12 | 中国 | GB/T 8165-2008 | Q235B |  | 碳素结构钢 | 复合板基层结构件 | 热轧 | 基层碳素钢
13 | 中国 | GB/T 8165-2008 | Q235C |  | 碳素结构钢 | 复合板基层结构件 | 热轧 | 基层碳素钢
14 | 中国 | GB/T 8165-2008 | Q245R |  | 压力容器用钢 | 压力容器、贮罐 | 热轧 | 基层容器板
15 | 中国 | GB/T 8165-2008 | Q345R |  | 压力容器用钢 | 压力容器、大型贮罐 | 热轧 | 基层容器板
16 | 中国 | GB/T 8165-2008 | 16MnR |  | 压力容器用钢 | 压力容器、大型贮罐 | 热轧 | 基层容器板（旧牌号）
17 | 中国 | GB/T 8165-2008 | 20R |  | 压力容器用钢 | 压力容器、锅炉 | 热轧 | 基层容器板（旧牌号）
18 | 中国 | GB/T 8165-2008 | 09MnNiDR |  | 低温压力容器用钢 | 低温压力容器 | 热轧、正火 | 基层低温压力容器用钢
19 | 中国 | GB/T 3089-2008 | 06Cr19Ni10 | S30408 | 304不锈钢 | 航天航空、国防科研、仪器仪表、化工、机械和气动元件 | 旋压、冷轧 | 旧牌号0Cr18Ni9
20 | 中国 | GB/T 3089-2008 | 022Cr19Ni10 | S30403 | 304L不锈钢 | 耐腐蚀精密管件 | 旋压、冷轧 | 旧牌号00Cr19Ni10
21 | 中国 | GB/T 3089-2008 | 022Cr17Ni12Mo2 | S31603 | 316L不锈钢 | 苛酷腐蚀条件精密管件 | 旋压、冷轧 | 旧牌号00Cr17Ni14Mo2
22 | 中国 | GB/T 3089-2008 | 06Cr17Ni12Mo2Ti | S31668 | 316Ti不锈钢 | 高温精密管件、化工设备 | 旋压、冷轧 | 旧牌号0Cr18Ni12Mo3Ti
23 | 中国 | GB/T 3089-2008 | 06Cr18Ni11Ti | S32168 | 321不锈钢 | 高温精密管件、航空 | 旋压、冷轧 | 旧牌号0Cr18Ni10Ti
24 | 中国 | GB/T 3090-2000 | 00Cr18Ni10 | S30403 | 304L不锈钢 | 航空、机电、仪器及仪表元件 | 冷拔（轧） | 旧牌号0Cr18Ni9
25 | 中国 | GB/T 3090-2000 | 1Cr18Ni9Ti | S32168 | 321不锈钢 | 航空、机电、仪器及仪表元件 | 冷拔（轧） | 旧牌号0Cr18Ni10Ti
26 | 中国 | GB/T 3090-2000 | 00Cr17Ni14Mo2 | S31603 | 316L不锈钢 | 航空、机电、仪器及仪表元件 | 冷拔（轧） | 旧牌号00Cr17Ni14Mo2
27 | 中国 | GB/T 3090-2000 | 1Cr18Ni12Mo2Ti | S31668 | 316Ti不锈钢 | 航空、机电、仪器及仪表元件 | 冷拔（轧） | 旧牌号0Cr18Ni12Mo2Ti
28 | 中国 | GB/T 3090-2000 | 1Cr18Ni12Mo3Ti | S31668 | 316Ti不锈钢 | 航空、机电、仪器及仪表元件 | 冷拔（轧） | 旧牌号0Cr18Ni12Mo3Ti